## Feuil1
|  | Analyse sensorielle | [8 empty] | Propriétés physico-chimique des talcs | [19 empty] | propriétés des compacts | [7 empty] | Informations
Talc | Code | Groupe | Paneliste | Groupe_Paneliste | Aspect visuel | Glissance | Etalement | Douceur à l’application | Couvrance | Douceur après application | D50 (µm) | SPAN | Uniformité (Granulomètre) | Surface spécifique BET (m²/g) | Densité non-tassée (g/cm3) | Densité tassée (g/cm3) | Compressibilité | Angle de repos (°) | Angle de spatule avant impact (°) | Angle de spatule après impact (°) | Angle de spatule moyenne (°) | Cohésion | Flowability index | Degree of flowability | Angle of Fall (°) | Angle of difference (°) | Dispersibility | Floodability Index | Degree of Floodability | Déjà utilisé pour un compact "Flawless"? | Dureté du compact | Pente compression | Relaxation | Résistance aux chocs (pourcentage de pertes de masse) | L* | a* | b* | delta E (par rapport au témoin) | Fournisseur | Traitement | Revendication des traitements
Témoin TA-13R BC | Compact X | 1 | 1 | 1_1 | 4 | 8 | 9 | 9 | 8 | 7 | 5.9 | 1.74 | 0.532 | 5.8341 | 0.1985 | 0.3715 | 0.466 | 50.4 | 66.4 | 55 | 60.7 | 0.128 | 38.5 | Bad | 33.8 | 16.6 | 0.435 | 72 | Fairly high | Oui | 6.233933 | 4.1137 | 0.1710817 |  | 79.02 | 8.493333 | 26.08 | 0 | Miyoshi
Témoin TA-13R BC | Compact G | 1 | 1 | 1_1 | 5 | 5 | 8 | 10 | 9 | 7 | 5.9 | 1.74 | 0.532 | 5.8341 | 0.1985 | 0.3715 | 0.466 | 50.4 | 66.4 | 55 | 60.7 | 0.128 | 38.5 | Bad | 33.8 | 16.6 | 0.435 | 72 | Fairly high | Oui | 6.233933 | 4.1137 | 0.1710817 |  | 79.02 | 8.493333 | 26.08 | 0 | Miyoshi
Témoin TA-13R BC | Compact Y | 1 | 1 | 1_1 | 10 | 6 | 10 | 7 | 10 | 9 | 5.9 | 1.74 | 0.532 | 5.8341 | 0.1985 | 0.3715 | 0.466 | 50.4 | 66.4 | 55 | 60.7 | 0.128 | 38.5 | Bad | 33.8 | 16.6 | 0.435 | 72 | Fairly high | Oui | 6.233933 | 4.1137 | 0.1710817 |  | 79.02 | 8.493333 | 26.08 | 0 | Miyoshi
Témoin TA-13R BC | Compact Z | 1 | 1 | 1_1 | 6 | 10 | 2 | 10 | 9 | 10 | 5.9 | 1.74 | 0.532 | 5.8341 | 0.1985 | 0.3715 | 0.466 | 50.4 | 66.4 | 55 | 60.7 | 0.128 | 38.5 | Bad | 33.8 | 16.6 | 0.435 | 72 | Fairly high | Oui | 6.233933 | 4.1137 | 0.1710817 |  | 79.02 | 8.493333 | 26.08 | 0 | Miyoshi
Témoin TA-13R BC | Compact π | 1 | 1 | 1_1 | 6 | 6 | 10 | 10 | 10 | 10 | 5.9 | 1.74 | 0.532 | 5.8341 | 0.1985 | 0.3715 | 0.466 | 50.4 | 66.4 | 55 | 60.7 | 0.128 | 38.5 | Bad | 33.8 | 16.6 | 0.435 | 72 | Fairly high | Oui | 6.233933 | 4.1137 | 0.1710817 |  | 79.02 | 8.493333 | 26.08 | 0 | Miyoshi
Talc TA-13R BC | Compact R | 1 | 1 | 1_1 | 10 | 8 | 10 | 10 | 8 | 10 | 5.9 | 1.74 | 0.532 | 5.8341 | 0.1985 | 0.3715 | 0.466 | 50.4 | 66.4 | 55 | 60.7 | 0.128 | 38.5 | Bad | 33.8 | 16.6 | 0.435 | 72 | Fairly high | Oui | 6.233933 | 4.1137 | 0.1710817 |  | 79.02 | 8.493333 | 26.08 | 0 | Miyoshi
Témoin TA-13R BC | Compact Δ | 1 | 1 | 1_1 | 8 | 6 | 3 | 10 | 10 | 7 | 5.9 | 1.74 | 0.532 | 5.8341 | 0.1985 | 0.3715 | 0.466 | 50.4 | 66.4 | 55 | 60.7 | 0.128 | 38.5 | Bad | 33.8 | 16.6 | 0.435 | 72 | Fairly high | Oui | 6.233933 | 4.1137 | 0.1710817 |  | 79.02 | 8.493333 | 26.08 | 0 | Miyoshi
Témoin TA-13R BC | Compact X | 1 | 2 | 1_2 | 7 | 9 | 7 | 7 | 10 | 9 | 5.9 | 1.74 | 0.532 | 5.8341 | 0.1985 | 0.3715 | 0.466 | 50.4 | 66.4 | 55 | 60.7 | 0.128 | 38.5 | Bad | 33.8 | 16.6 | 0.435 | 72 | Fairly high | Oui | 6.233933 | 4.1137 | 0.1710817 |  | 79.02 | 8.493333 | 26.08 | 0 | Miyoshi
Témoin TA-13R BC | Compact G | 1 | 2 | 1_2 | 7 | 10 | 8 | 8 | 8 | 8 | 5.9 | 1.74 | 0.532 | 5.8341 | 0.1985 | 0.3715 | 0.466 | 50.4 | 66.4 | 55 | 60.7 | 0.128 | 38.5 | Bad | 33.8 | 16.6 | 0.435 | 72 | Fairly high | Oui | 6.233933 | 4.1137 | 0.1710817 |  | 79.02 | 8.493333 | 26.08 | 0 | Miyoshi
Témoin TA-13R BC | Compact Y | 1 | 2 | 1_2 | 9 | 8 | 8 | 7 | 8 | 7 | 5.9 | 1.74 | 0.532 | 5.8341 | 0.1985 | 0.3715 | 0.466 | 50.4 | 66.4 | 55 | 60.7 | 0.128 | 38.5 | Bad | 33.8 | 16.6 | 0.435 | 72 | Fairly high | Oui | 6.233933 | 4.1137 | 0.1710817 |  | 79.02 | 8.493333 | 26.08 | 0 | Miyoshi
Témoin TA-13R BC | Compact Z | 1 | 2 | 1_2 | 10 | 8 | 6 | 9 | 8 | 9 | 5.9 | 1.74 | 0.532 | 5.8341 | 0.1985 | 0.3715 | 0.466 | 50.4 | 66.4 | 55 | 60.7 | 0.128 | 38.5 | Bad | 33.8 | 16.6 | 0.435 | 72 | Fairly high | Oui | 6.233933 | 4.1137 | 0.1710817 |  | 79.02 | 8.493333 | 26.08 | 0 | Miyoshi
Témoin TA-13R BC | Compact π | 1 | 2 | 1_2 | 7 | 10 | 5 | 8 | 8 | 9 | 5.9 | 1.74 | 0.532 | 5.8341 | 0.1985 | 0.3715 | 0.466 | 50.4 | 66.4 | 55 | 60.7 | 0.128 | 38.5 | Bad | 33.8 | 16.6 | 0.435 | 72 | Fairly high | Oui | 6.233933 | 4.1137 | 0.1710817 |  | 79.02 | 8.493333 | 26.08 | 0 | Miyoshi
Talc TA-13R BC | Compact R | 1 | 2 | 1_2 | 9 | 9 | 6 | 9 | 6 | 10 | 5.9 | 1.74 | 0.532 | 5.8341 | 0.1985 | 0.3715 | 0.466 | 50.4 | 66.4 | 55 | 60.7 | 0.128 | 38.5 | Bad | 33.8 | 16.6 | 0.435 | 72 | Fairly high | Oui | 6.233933 | 4.1137 | 0.1710817 |  | 79.02 | 8.493333 | 26.08 | 0 | Miyoshi
Témoin TA-13R BC | Compact Δ | 1 | 2 | 1_2 | 8 | 7 | 7 | 7 | 9 | 8 | 5.9 | 1.74 | 0.532 | 5.8341 | 0.1985 | 0.3715 | 0.466 | 50.4 | 66.4 | 55 | 60.7 | 0.128 | 38.5 | Bad | 33.8 | 16.6 | 0.435 | 72 | Fairly high | Oui | 6.233933 | 4.1137 | 0.1710817 |  | 79.02 | 8.493333 | 26.08 | 0 | Miyoshi
Témoin TA-13R BC | Compact X | 1 | 3 | 1_3 | 4 | 5 | 7 | 6 | 9 | 9 | 5.9 | 1.74 | 0.532 | 5.8341 | 0.1985 | 0.3715 | 0.466 | 50.4 | 66.4 | 55 | 60.7 | 0.128 | 38.5 | Bad | 33.8 | 16.6 | 0.435 | 72 | Fairly high | Oui | 6.233933 | 4.1137 | 0.1710817 |  | 79.02 | 8.493333 | 26.08 | 0 | Miyoshi
Témoin TA-13R BC | Compact G | 1 | 3 | 1_3 | 5 | 10 | 10 | 10 | 9 | 8 | 5.9 | 1.74 | 0.532 | 5.8341 | 0.1985 | 0.3715 | 0.466 | 50.4 | 66.4 | 55 | 60.7 | 0.128 | 38.5 | Bad | 33.8 | 16.6 | 0.435 | 72 | Fairly high | Oui | 6.233933 | 4.1137 | 0.1710817 |  | 79.02 | 8.493333 | 26.08 | 0 | Miyoshi
Témoin TA-13R BC | Compact Y | 1 | 3 | 1_3 | 10 | 8 | 9 | 8 | 9 | 9 | 5.9 | 1.74 | 0.532 | 5.8341 | 0.1985 | 0.3715 | 0.466 | 50.4 | 66.4 | 55 | 60.7 | 0.128 | 38.5 | Bad | 33.8 | 16.6 | 0.435 | 72 | Fairly high | Oui | 6.233933 | 4.1137 | 0.1710817 |  | 79.02 | 8.493333 | 26.08 | 0 | Miyoshi
Témoin TA-13R BC | Compact Z | 1 | 3 | 1_3 | 7 | 6 | 10 | 7 | 10 | 7 | 5.9 | 1.74 | 0.532 | 5.8341 | 0.1985 | 0.3715 | 0.466 | 50.4 | 66.4 | 55 | 60.7 | 0.128 | 38.5 | Bad | 33.8 | 16.6 | 0.435 | 72 | Fairly high | Oui | 6.233933 | 4.1137 | 0.1710817 |  | 79.02 | 8.493333 | 26.08 | 0 | Miyoshi
Témoin TA-13R BC | Compact π | 1 | 3 | 1_3 | 10 | 8 | 4 | 8 | 7 | 3 | 5.9 | 1.74 | 0.532 | 5.8341 | 0.1985 | 0.3715 | 0.466 | 50.4 | 66.4 | 55 | 60.7 | 0.128 | 38.5 | Bad | 33.8 | 16.6 | 0.435 | 72 | Fairly high | Oui | 6.233933 | 4.1137 | 0.1710817 |  | 79.02 | 8.493333 | 26.08 | 0 | Miyoshi
Talc TA-13R BC | Compact R | 1 | 3 | 1_3 | 10 | 6 | 10 | 8 | 7 | 6 | 5.9 | 1.74 | 0.532 | 5.8341 | 0.1985 | 0.3715 | 0.466 | 50.4 | 66.4 | 55 | 60.7 | 0.128 | 38.5 | Bad | 33.8 | 16.6 | 0.435 | 72 | Fairly high | Oui | 6.233933 | 4.1137 | 0.1710817 |  | 79.02 | 8.493333 | 26.08 | 0 | Miyoshi
Témoin TA-13R BC | Compact Δ | 1 | 3 | 1_3 | 10 | 7 | 8 | 6 | 8 | 7 | 5.9 | 1.74 | 0.532 | 5.8341 | 0.1985 | 0.3715 | 0.466 | 50.4 | 66.4 | 55 | 60.7 | 0.128 | 38.5 | Bad | 33.8 | 16.6 | 0.435 | 72 | Fairly high | Oui | 6.233933 | 4.1137 | 0.1710817 |  | 79.02 | 8.493333 | 26.08 | 0 | Miyoshi
Témoin TA-13R BC | Compact X | 1 | 4 | 1_4 | 5 | 9 | 4 | 7 | 6 | 8 | 5.9 | 1.74 | 0.532 | 5.8341 | 0.1985 | 0.3715 | 0.466 | 50.4 | 66.4 | 55 | 60.7 | 0.128 | 38.5 | Bad | 33.8 | 16.6 | 0.435 | 72 | Fairly high | Oui | 6.233933 | 4.1137 | 0.1710817 |  | 79.02 | 8.493333 | 26.08 | 0 | Miyoshi
Témoin TA-13R BC | Compact G | 1 | 4 | 1_4 | 5 | 5 | 5 | 7 | 8 | 8 | 5.9 | 1.74 | 0.532 | 5.8341 | 0.1985 | 0.3715 | 0.466 | 50.4 | 66.4 | 55 | 60.7 | 0.128 | 38.5 | Bad | 33.8 | 16.6 | 0.435 | 72 | Fairly high | Oui | 6.233933 | 4.1137 | 0.1710817 |  | 79.02 | 8.493333 | 26.08 | 0 | Miyoshi
Témoin TA-13R BC | Compact Y | 1 | 4 | 1_4 | 10 | 10 | 4 | 9 | 7 | 7 | 5.9 | 1.74 | 0.532 | 5.8341 | 0.1985 | 0.3715 | 0.466 | 50.4 | 66.4 | 55 | 60.7 | 0.128 | 38.5 | Bad | 33.8 | 16.6 | 0.435 | 72 | Fairly high | Oui | 6.233933 | 4.1137 | 0.1710817 |  | 79.02 | 8.493333 | 26.08 | 0 | Miyoshi
Témoin TA-13R BC | Compact Z | 1 | 4 | 1_4 | 4 | 8 | 4 | 4 | 7 | 5 | 5.9 | 1.74 | 0.532 | 5.8341 | 0.1985 | 0.3715 | 0.466 | 50.4 | 66.4 | 55 | 60.7 | 0.128 | 38.5 | Bad | 33.8 | 16.6 | 0.435 | 72 | Fairly high | Oui | 6.233933 | 4.1137 | 0.1710817 |  | 79.02 | 8.493333 | 26.08 | 0 | Miyoshi
Témoin TA-13R BC | Compact π | 1 | 4 | 1_4 | 7 | 8 | 5 | 5 | 4 | 5 | 5.9 | 1.74 | 0.532 | 5.8341 | 0.1985 | 0.3715 | 0.466 | 50.4 | 66.4 | 55 | 60.7 | 0.128 | 38.5 | Bad | 33.8 | 16.6 | 0.435 | 72 | Fairly high | Oui | 6.233933 | 4.1137 | 0.1710817 |  | 79.02 | 8.493333 | 26.08 | 0 | Miyoshi
Talc TA-13R BC | Compact R | 1 | 4 | 1_4 | 10 | 9 | 5 | 7 | 9 | 7 | 5.9 | 1.74 | 0.532 | 5.8341 | 0.1985 | 0.3715 | 0.466 | 50.4 | 66.4 | 55 | 60.7 | 0.128 | 38.5 | Bad | 33.8 | 16.6 | 0.435 | 72 | Fairly high | Oui | 6.233933 | 4.1137 | 0.1710817 |  | 79.02 | 8.493333 | 26.08 | 0 | Miyoshi
Témoin TA-13R BC | Compact Δ | 1 | 4 | 1_4 | 6 | 8 | 3 | 6 | 6 | 6 | 5.9 | 1.74 | 0.532 | 5.8341 | 0.1985 | 0.3715 | 0.466 | 50.4 | 66.4 | 55 | 60.7 | 0.128 | 38.5 | Bad | 33.8 | 16.6 | 0.435 | 72 | Fairly high | Oui | 6.233933 | 4.1137 | 0.1710817 |  | 79.02 | 8.493333 | 26.08 | 0 | Miyoshi
Témoin TA-13R BC | Compact X | 2 | 1 | 2_1 | 9 | 10 | 8 | 10 | 10 | 10 | 5.9 | 1.74 | 0.532 | 5.8341 | 0.1985 | 0.3715 | 0.466 | 50.4 | 66.4 | 55 | 60.7 | 0.128 | 38.5 | Bad | 33.8 | 16.6 | 0.435 | 72 | Fairly high | Oui | 6.233933 | 4.1137 | 0.1710817 |  | 79.02 | 8.493333 | 26.08 | 0 | Miyoshi
Témoin TA-13R BC | Compact Y | 2 | 1 | 2_1 | 8 | 10 | 10 | 10 | 10 | 10 | 5.9 | 1.74 | 0.532 | 5.8341 | 0.1985 | 0.3715 | 0.466 | 50.4 | 66.4 | 55 | 60.7 | 0.128 | 38.5 | Bad | 33.8 | 16.6 | 0.435 | 72 | Fairly high | Oui | 6.233933 | 4.1137 | 0.1710817 |  | 79.02 | 8.493333 | 26.08 | 0 | Miyoshi
Talc TA-13R BC | Compact R | 2 | 1 | 2_1 | 9 | 10 | 6 | 10 | 10 | 10 | 5.9 | 1.74 | 0.532 | 5.8341 | 0.1985 | 0.3715 | 0.466 | 50.4 | 66.4 | 55 | 60.7 | 0.128 | 38.5 | Bad | 33.8 | 16.6 | 0.435 | 72 | Fairly high | Oui | 6.233933 | 4.1137 | 0.1710817 |  | 79.02 | 8.493333 | 26.08 | 0 | Miyoshi
Témoin TA-13R BC | Compact Z | 2 | 1 | 2_1 | 8 | 10 | 10 | 10 | 10 | 10 | 5.9 | 1.74 | 0.532 | 5.8341 | 0.1985 | 0.3715 | 0.466 | 50.4 | 66.4 | 55 | 60.7 | 0.128 | 38.5 | Bad | 33.8 | 16.6 | 0.435 | 72 | Fairly high | Oui | 6.233933 | 4.1137 | 0.1710817 |  | 79.02 | 8.493333 | 26.08 | 0 | Miyoshi
Témoin TA-13R BC | Compact G | 2 | 1 | 2_1 | 8 | 10 | 9 | 10 | 10 | 10 | 5.9 | 1.74 | 0.532 | 5.8341 | 0.1985 | 0.3715 | 0.466 | 50.4 | 66.4 | 55 | 60.7 | 0.128 | 38.5 | Bad | 33.8 | 16.6 | 0.435 | 72 | Fairly high | Oui | 6.233933 | 4.1137 | 0.1710817 |  | 79.02 | 8.493333 | 26.08 | 0 | Miyoshi
Témoin TA-13R BC | Compact π | 2 | 1 | 2_1 | 7 | 10 | 10 | 10 | 10 | 10 | 5.9 | 1.74 | 0.532 | 5.8341 | 0.1985 | 0.3715 | 0.466 | 50.4 | 66.4 | 55 | 60.7 | 0.128 | 38.5 | Bad | 33.8 | 16.6 | 0.435 | 72 | Fairly high | Oui | 6.233933 | 4.1137 | 0.1710817 |  | 79.02 | 8.493333 | 26.08 | 0 | Miyoshi
Témoin TA-13R BC | Compact Δ | 2 | 1 | 2_1 | 7 | 10 | 8 | 10 | 10 | 10 | 5.9 | 1.74 | 0.532 | 5.8341 | 0.1985 | 0.3715 | 0.466 | 50.4 | 66.4 | 55 | 60.7 | 0.128 | 38.5 | Bad | 33.8 | 16.6 | 0.435 | 72 | Fairly high | Oui | 6.233933 | 4.1137 | 0.1710817 |  | 79.02 | 8.493333 | 26.08 | 0 | Miyoshi
Témoin TA-13R BC | Compact X | 2 | 2 | 2_2 | 9 | 10 | 7 | 10 | 10 | 10 | 5.9 | 1.74 | 0.532 | 5.8341 | 0.1985 | 0.3715 | 0.466 | 50.4 | 66.4 | 55 | 60.7 | 0.128 | 38.5 | Bad | 33.8 | 16.6 | 0.435 | 72 | Fairly high | Oui | 6.233933 | 4.1137 | 0.1710817 |  | 79.02 | 8.493333 | 26.08 | 0 | Miyoshi
Témoin TA-13R BC | Compact Y | 2 | 2 | 2_2 | 7 | 10 | 10 | 10 | 10 | 8 | 5.9 | 1.74 | 0.532 | 5.8341 | 0.1985 | 0.3715 | 0.466 | 50.4 | 66.4 | 55 | 60.7 | 0.128 | 38.5 | Bad | 33.8 | 16.6 | 0.435 | 72 | Fairly high | Oui | 6.233933 | 4.1137 | 0.1710817 |  | 79.02 | 8.493333 | 26.08 | 0 | Miyoshi
Talc TA-13R BC | Compact R | 2 | 2 | 2_2 | 9 | 10 | 10 | 10 | 10 | 10 | 5.9 | 1.74 | 0.532 | 5.8341 | 0.1985 | 0.3715 | 0.466 | 50.4 | 66.4 | 55 | 60.7 | 0.128 | 38.5 | Bad | 33.8 | 16.6 | 0.435 | 72 | Fairly high | Oui | 6.233933 | 4.1137 | 0.1710817 |  | 79.02 | 8.493333 | 26.08 | 0 | Miyoshi
Témoin TA-13R BC | Compact Z | 2 | 2 | 2_2 | 8 | 10 | 10 | 10 | 10 | 8 | 5.9 | 1.74 | 0.532 | 5.8341 | 0.1985 | 0.3715 | 0.466 | 50.4 | 66.4 | 55 | 60.7 | 0.128 | 38.5 | Bad | 33.8 | 16.6 | 0.435 | 72 | Fairly high | Oui | 6.233933 | 4.1137 | 0.1710817 |  | 79.02 | 8.493333 | 26.08 | 0 | Miyoshi
Témoin TA-13R BC | Compact G | 2 | 2 | 2_2 | 8 | 10 | 8 | 10 | 10 | 10 | 5.9 | 1.74 | 0.532 | 5.8341 | 0.1985 | 0.3715 | 0.466 | 50.4 | 66.4 | 55 | 60.7 | 0.128 | 38.5 | Bad | 33.8 | 16.6 | 0.435 | 72 | Fairly high | Oui | 6.233933 | 4.1137 | 0.1710817 |  | 79.02 | 8.493333 | 26.08 | 0 | Miyoshi
Témoin TA-13R BC | Compact π | 2 | 2 | 2_2 | 8 | 10 | 8 | 10 | 9 | 10 | 5.9 | 1.74 | 0.532 | 5.8341 | 0.1985 | 0.3715 | 0.466 | 50.4 | 66.4 | 55 | 60.7 | 0.128 | 38.5 | Bad | 33.8 | 16.6 | 0.435 | 72 | Fairly high | Oui | 6.233933 | 4.1137 | 0.1710817 |  | 79.02 | 8.493333 | 26.08 | 0 | Miyoshi
Témoin TA-13R BC | Compact Δ | 2 | 2 | 2_2 | 8 | 10 | 8 | 10 | 10 | 10 | 5.9 | 1.74 | 0.532 | 5.8341 | 0.1985 | 0.3715 | 0.466 | 50.4 | 66.4 | 55 | 60.7 | 0.128 | 38.5 | Bad | 33.8 | 16.6 | 0.435 | 72 | Fairly high | Oui | 6.233933 | 4.1137 | 0.1710817 |  | 79.02 | 8.493333 | 26.08 | 0 | Miyoshi
Témoin TA-13R BC | Compact X | 2 | 3 | 2_3 | 10 | 10 | 4 | 10 | 10 | 10 | 5.9 | 1.74 | 0.532 | 5.8341 | 0.1985 | 0.3715 | 0.466 | 50.4 | 66.4 | 55 | 60.7 | 0.128 | 38.5 | Bad | 33.8 | 16.6 | 0.435 | 72 | Fairly high | Oui | 6.233933 | 4.1137 | 0.1710817 |  | 79.02 | 8.493333 | 26.08 | 0 | Miyoshi
Témoin TA-13R BC | Compact Y | 2 | 3 | 2_3 | 8 | 10 | 7 | 10 | 10 | 5 | 5.9 | 1.74 | 0.532 | 5.8341 | 0.1985 | 0.3715 | 0.466 | 50.4 | 66.4 | 55 | 60.7 | 0.128 | 38.5 | Bad | 33.8 | 16.6 | 0.435 | 72 | Fairly high | Oui | 6.233933 | 4.1137 | 0.1710817 |  | 79.02 | 8.493333 | 26.08 | 0 | Miyoshi
Talc TA-13R BC | Compact R | 2 | 3 | 2_3 | 10 | 10 | 4 | 10 | 8 | 10 | 5.9 | 1.74 | 0.532 | 5.8341 | 0.1985 | 0.3715 | 0.466 | 50.4 | 66.4 | 55 | 60.7 | 0.128 | 38.5 | Bad | 33.8 | 16.6 | 0.435 | 72 | Fairly high | Oui | 6.233933 | 4.1137 | 0.1710817 |  | 79.02 | 8.493333 | 26.08 | 0 | Miyoshi
Témoin TA-13R BC | Compact Z | 2 | 3 | 2_3 | 10 | 10 | 4 | 10 | 8 | 10 | 5.9 | 1.74 | 0.532 | 5.8341 | 0.1985 | 0.3715 | 0.466 | 50.4 | 66.4 | 55 | 60.7 | 0.128 | 38.5 | Bad | 33.8 | 16.6 | 0.435 | 72 | Fairly high | Oui | 6.233933 | 4.1137 | 0.1710817 |  | 79.02 | 8.493333 | 26.08 | 0 | Miyoshi
Témoin TA-13R BC | Compact G | 2 | 3 | 2_3 | 9 | 10 | 8 | 10 | 8 | 10 | 5.9 | 1.74 | 0.532 | 5.8341 | 0.1985 | 0.3715 | 0.466 | 50.4 | 66.4 | 55 | 60.7 | 0.128 | 38.5 | Bad | 33.8 | 16.6 | 0.435 | 72 | Fairly high | Oui | 6.233933 | 4.1137 | 0.1710817 |  | 79.02 | 8.493333 | 26.08 | 0 | Miyoshi
Témoin TA-13R BC | Compact π | 2 | 3 | 2_3 | 9 | 10 | 6 | 10 | 7 | 10 | 5.9 | 1.74 | 0.532 | 5.8341 | 0.1985 | 0.3715 | 0.466 | 50.4 | 66.4 | 55 | 60.7 | 0.128 | 38.5 | Bad | 33.8 | 16.6 | 0.435 | 72 | Fairly high | Oui | 6.233933 | 4.1137 | 0.1710817 |  | 79.02 | 8.493333 | 26.08 | 0 | Miyoshi
Témoin TA-13R BC | Compact Δ | 2 | 3 | 2_3 | 7 | 10 | 3 | 10 | 7 | 10 | 5.9 | 1.74 | 0.532 | 5.8341 | 0.1985 | 0.3715 | 0.466 | 50.4 | 66.4 | 55 | 60.7 | 0.128 | 38.5 | Bad | 33.8 | 16.6 | 0.435 | 72 | Fairly high | Oui | 6.233933 | 4.1137 | 0.1710817 |  | 79.02 | 8.493333 | 26.08 | 0 | Miyoshi
Témoin TA-13R BC | Compact X | 2 | 4 | 2_4 | 9 | 10 | 9 | 9 | 8 | 9 | 5.9 | 1.74 | 0.532 | 5.8341 | 0.1985 | 0.3715 | 0.466 | 50.4 | 66.4 | 55 | 60.7 | 0.128 | 38.5 | Bad | 33.8 | 16.6 | 0.435 | 72 | Fairly high | Oui | 6.233933 | 4.1137 | 0.1710817 |  | 79.02 | 8.493333 | 26.08 | 0 | Miyoshi
Témoin TA-13R BC | Compact Y | 2 | 4 | 2_4 | 8 | 9 | 8 | 7 | 8 | 8 | 5.9 | 1.74 | 0.532 | 5.8341 | 0.1985 | 0.3715 | 0.466 | 50.4 | 66.4 | 55 | 60.7 | 0.128 | 38.5 | Bad | 33.8 | 16.6 | 0.435 | 72 | Fairly high | Oui | 6.233933 | 4.1137 | 0.1710817 |  | 79.02 | 8.493333 | 26.08 | 0 | Miyoshi
Talc TA-13R BC | Compact R | 2 | 4 | 2_4 | 9 | 8 | 8 | 9 | 8 | 9 | 5.9 | 1.74 | 0.532 | 5.8341 | 0.1985 | 0.3715 | 0.466 | 50.4 | 66.4 | 55 | 60.7 | 0.128 | 38.5 | Bad | 33.8 | 16.6 | 0.435 | 72 | Fairly high | Oui | 6.233933 | 4.1137 | 0.1710817 |  | 79.02 | 8.493333 | 26.08 | 0 | Miyoshi
Témoin TA-13R BC | Compact Z | 2 | 4 | 2_4 | 9 | 10 | 8 | 9 | 9 | 9 | 5.9 | 1.74 | 0.532 | 5.8341 | 0.1985 | 0.3715 | 0.466 | 50.4 | 66.4 | 55 | 60.7 | 0.128 | 38.5 | Bad | 33.8 | 16.6 | 0.435 | 72 | Fairly high | Oui | 6.233933 | 4.1137 | 0.1710817 |  | 79.02 | 8.493333 | 26.08 | 0 | Miyoshi
Témoin TA-13R BC | Compact G | 2 | 4 | 2_4 | 9 | 10 | 8 | 7 | 8 | 8 | 5.9 | 1.74 | 0.532 | 5.8341 | 0.1985 | 0.3715 | 0.466 | 50.4 | 66.4 | 55 | 60.7 | 0.128 | 38.5 | Bad | 33.8 | 16.6 | 0.435 | 72 | Fairly high | Oui | 6.233933 | 4.1137 | 0.1710817 |  | 79.02 | 8.493333 | 26.08 | 0 | Miyoshi
Témoin TA-13R BC | Compact π | 2 | 4 | 2_4 | 8 | 9 | 8 | 7 | 8 | 8 | 5.9 | 1.74 | 0.532 | 5.8341 | 0.1985 | 0.3715 | 0.466 | 50.4 | 66.4 | 55 | 60.7 | 0.128 | 38.5 | Bad | 33.8 | 16.6 | 0.435 | 72 | Fairly high | Oui | 6.233933 | 4.1137 | 0.1710817 |  | 79.02 | 8.493333 | 26.08 | 0 | Miyoshi
Témoin TA-13R BC | Compact Δ | 2 | 4 | 2_4 | 8 | 10 | 7 | 9 | 9 | 9 | 5.9 | 1.74 | 0.532 | 5.8341 | 0.1985 | 0.3715 | 0.466 | 50.4 | 66.4 | 55 | 60.7 | 0.128 | 38.5 | Bad | 33.8 | 16.6 | 0.435 | 72 | Fairly high | Oui | 6.233933 | 4.1137 | 0.1710817 |  | 79.02 | 8.493333 | 26.08 | 0 | Miyoshi
Témoin TA-13R BC | Compact X | 3 | 1 | 3_1 | 8 | 10 | 8 | 9 | 7 | 9 | 5.9 | 1.74 | 0.532 | 5.8341 | 0.1985 | 0.3715 | 0.466 | 50.4 | 66.4 | 55 | 60.7 | 0.128 | 38.5 | Bad | 33.8 | 16.6 | 0.435 | 72 | Fairly high | Oui | 6.233933 | 4.1137 | 0.1710817 |  | 79.02 | 8.493333 | 26.08 | 0 | Miyoshi
Témoin TA-13R BC | Compact Y | 3 | 1 | 3_1 | 9 | 9 | 9 | 8 | 8 | 7 | 5.9 | 1.74 | 0.532 | 5.8341 | 0.1985 | 0.3715 | 0.466 | 50.4 | 66.4 | 55 | 60.7 | 0.128 | 38.5 | Bad | 33.8 | 16.6 | 0.435 | 72 | Fairly high | Oui | 6.233933 | 4.1137 | 0.1710817 |  | 79.02 | 8.493333 | 26.08 | 0 | Miyoshi
Témoin TA-13R BC | Compact G | 3 | 1 | 3_1 | 10 | 10 | 9 | 10 | 9 | 10 | 5.9 | 1.74 | 0.532 | 5.8341 | 0.1985 | 0.3715 | 0.466 | 50.4 | 66.4 | 55 | 60.7 | 0.128 | 38.5 | Bad | 33.8 | 16.6 | 0.435 | 72 | Fairly high | Oui | 6.233933 | 4.1137 | 0.1710817 |  | 79.02 | 8.493333 | 26.08 | 0 | Miyoshi
Témoin TA-13R BC | Compact Z | 3 | 1 | 3_1 | 10 | 8 | 9 | 9 | 7 | 9 | 5.9 | 1.74 | 0.532 | 5.8341 | 0.1985 | 0.3715 | 0.466 | 50.4 | 66.4 | 55 | 60.7 | 0.128 | 38.5 | Bad | 33.8 | 16.6 | 0.435 | 72 | Fairly high | Oui | 6.233933 | 4.1137 | 0.1710817 |  | 79.02 | 8.493333 | 26.08 | 0 | Miyoshi
Talc TA-13R BC | Compact R | 3 | 1 | 3_1 | 10 | 8 | 9 | 8 | 7 | 7 | 5.9 | 1.74 | 0.532 | 5.8341 | 0.1985 | 0.3715 | 0.466 | 50.4 | 66.4 | 55 | 60.7 | 0.128 | 38.5 | Bad | 33.8 | 16.6 | 0.435 | 72 | Fairly high | Oui | 6.233933 | 4.1137 | 0.1710817 |  | 79.02 | 8.493333 | 26.08 | 0 | Miyoshi
Témoin TA-13R BC | Compact π | 3 | 1 | 3_1 | 10 | 8 | 10 | 8 | 6 | 10 | 5.9 | 1.74 | 0.532 | 5.8341 | 0.1985 | 0.3715 | 0.466 | 50.4 | 66.4 | 55 | 60.7 | 0.128 | 38.5 | Bad | 33.8 | 16.6 | 0.435 | 72 | Fairly high | Oui | 6.233933 | 4.1137 | 0.1710817 |  | 79.02 | 8.493333 | 26.08 | 0 | Miyoshi
Témoin TA-13R BC | Compact Δ | 3 | 1 | 3_1 | 10 | 9 | 9 | 10 | 5 | 10 | 5.9 | 1.74 | 0.532 | 5.8341 | 0.1985 | 0.3715 | 0.466 | 50.4 | 66.4 | 55 | 60.7 | 0.128 | 38.5 | Bad | 33.8 | 16.6 | 0.435 | 72 | Fairly high | Oui | 6.233933 | 4.1137 | 0.1710817 |  | 79.02 | 8.493333 | 26.08 | 0 | Miyoshi
Témoin TA-13R BC | Compact X | 3 | 2 | 3_2 | 8 | 8 | 7 | 8.5 | 8 | 8 | 5.9 | 1.74 | 0.532 | 5.8341 | 0.1985 | 0.3715 | 0.466 | 50.4 | 66.4 | 55 | 60.7 | 0.128 | 38.5 | Bad | 33.8 | 16.6 | 0.435 | 72 | Fairly high | Oui | 6.233933 | 4.1137 | 0.1710817 |  | 79.02 | 8.493333 | 26.08 | 0 | Miyoshi
Témoin TA-13R BC | Compact Y | 3 | 2 | 3_2 | 10 | 10 | 7 | 8.5 | 8 | 9 | 5.9 | 1.74 | 0.532 | 5.8341 | 0.1985 | 0.3715 | 0.466 | 50.4 | 66.4 | 55 | 60.7 | 0.128 | 38.5 | Bad | 33.8 | 16.6 | 0.435 | 72 | Fairly high | Oui | 6.233933 | 4.1137 | 0.1710817 |  | 79.02 | 8.493333 | 26.08 | 0 | Miyoshi
Témoin TA-13R BC | Compact G | 3 | 2 | 3_2 | 10 | 10 | 9 | 9 | 8 | 9 | 5.9 | 1.74 | 0.532 | 5.8341 | 0.1985 | 0.3715 | 0.466 | 50.4 | 66.4 | 55 | 60.7 | 0.128 | 38.5 | Bad | 33.8 | 16.6 | 0.435 | 72 | Fairly high | Oui | 6.233933 | 4.1137 | 0.1710817 |  | 79.02 | 8.493333 | 26.08 | 0 | Miyoshi
Témoin TA-13R BC | Compact Z | 3 | 2 | 3_2 | 8 | 9 | 7 | 8 | 9.5 | 9 | 5.9 | 1.74 | 0.532 | 5.8341 | 0.1985 | 0.3715 | 0.466 | 50.4 | 66.4 | 55 | 60.7 | 0.128 | 38.5 | Bad | 33.8 | 16.6 | 0.435 | 72 | Fairly high | Oui | 6.233933 | 4.1137 | 0.1710817 |  | 79.02 | 8.493333 | 26.08 | 0 | Miyoshi
Talc TA-13R BC | Compact R | 3 | 2 | 3_2 | 10 | 8 | 8 | 9.5 | 7 | 10 | 5.9 | 1.74 | 0.532 | 5.8341 | 0.1985 | 0.3715 | 0.466 | 50.4 | 66.4 | 55 | 60.7 | 0.128 | 38.5 | Bad | 33.8 | 16.6 | 0.435 | 72 | Fairly high | Oui | 6.233933 | 4.1137 | 0.1710817 |  | 79.02 | 8.493333 | 26.08 | 0 | Miyoshi
Témoin TA-13R BC | Compact π | 3 | 2 | 3_2 | 10 | 9 | 9 | 9 | 9 | 9 | 5.9 | 1.74 | 0.532 | 5.8341 | 0.1985 | 0.3715 | 0.466 | 50.4 | 66.4 | 55 | 60.7 | 0.128 | 38.5 | Bad | 33.8 | 16.6 | 0.435 | 72 | Fairly high | Oui | 6.233933 | 4.1137 | 0.1710817 |  | 79.02 | 8.493333 | 26.08 | 0 | Miyoshi
Témoin TA-13R BC | Compact Δ | 3 | 2 | 3_2 | 10 | 9 | 10 | 10 | 8.5 | 8 | 5.9 | 1.74 | 0.532 | 5.8341 | 0.1985 | 0.3715 | 0.466 | 50.4 | 66.4 | 55 | 60.7 | 0.128 | 38.5 | Bad | 33.8 | 16.6 | 0.435 | 72 | Fairly high | Oui | 6.233933 | 4.1137 | 0.1710817 |  | 79.02 | 8.493333 | 26.08 | 0 | Miyoshi
Témoin TA-13R BC | Compact X | 3 | 3 | 3_3 | 8 | 3 | 5 | 10 | 9 | 10 | 5.9 | 1.74 | 0.532 | 5.8341 | 0.1985 | 0.3715 | 0.466 | 50.4 | 66.4 | 55 | 60.7 | 0.128 | 38.5 | Bad | 33.8 | 16.6 | 0.435 | 72 | Fairly high | Oui | 6.233933 | 4.1137 | 0.1710817 |  | 79.02 | 8.493333 | 26.08 | 0 | Miyoshi
Témoin TA-13R BC | Compact Y | 3 | 3 | 3_3 | 10 | 2 | 7 | 9 | 9 | 8 | 5.9 | 1.74 | 0.532 | 5.8341 | 0.1985 | 0.3715 | 0.466 | 50.4 | 66.4 | 55 | 60.7 | 0.128 | 38.5 | Bad | 33.8 | 16.6 | 0.435 | 72 | Fairly high | Oui | 6.233933 | 4.1137 | 0.1710817 |  | 79.02 | 8.493333 | 26.08 | 0 | Miyoshi
Témoin TA-13R BC | Compact G | 3 | 3 | 3_3 | 8 | 3 | 10 | 6 | 8 | 8 | 5.9 | 1.74 | 0.532 | 5.8341 | 0.1985 | 0.3715 | 0.466 | 50.4 | 66.4 | 55 | 60.7 | 0.128 | 38.5 | Bad | 33.8 | 16.6 | 0.435 | 72 | Fairly high | Oui | 6.233933 | 4.1137 | 0.1710817 |  | 79.02 | 8.493333 | 26.08 | 0 | Miyoshi
Témoin TA-13R BC | Compact Z | 3 | 3 | 3_3 | 9 | 7 | 5 | 6 | 9 | 6 | 5.9 | 1.74 | 0.532 | 5.8341 | 0.1985 | 0.3715 | 0.466 | 50.4 | 66.4 | 55 | 60.7 | 0.128 | 38.5 | Bad | 33.8 | 16.6 | 0.435 | 72 | Fairly high | Oui | 6.233933 | 4.1137 | 0.1710817 |  | 79.02 | 8.493333 | 26.08 | 0 | Miyoshi
Talc TA-13R BC | Compact R | 3 | 3 | 3_3 | 8 | 2 | 5 | 7 | 8 | 7 | 5.9 | 1.74 | 0.532 | 5.8341 | 0.1985 | 0.3715 | 0.466 | 50.4 | 66.4 | 55 | 60.7 | 0.128 | 38.5 | Bad | 33.8 | 16.6 | 0.435 | 72 | Fairly high | Oui | 6.233933 | 4.1137 | 0.1710817 |  | 79.02 | 8.493333 | 26.08 | 0 | Miyoshi
Témoin TA-13R BC | Compact π | 3 | 3 | 3_3 | 8 | 2 | 5 | 6 | 8 | 6 | 5.9 | 1.74 | 0.532 | 5.8341 | 0.1985 | 0.3715 | 0.466 | 50.4 | 66.4 | 55 | 60.7 | 0.128 | 38.5 | Bad | 33.8 | 16.6 | 0.435 | 72 | Fairly high | Oui | 6.233933 | 4.1137 | 0.1710817 |  | 79.02 | 8.493333 | 26.08 | 0 | Miyoshi
Témoin TA-13R BC | Compact Δ | 3 | 3 | 3_3 | 7 | 9 | 8 | 7 | 9 | 8 | 5.9 | 1.74 | 0.532 | 5.8341 | 0.1985 | 0.3715 | 0.466 | 50.4 | 66.4 | 55 | 60.7 | 0.128 | 38.5 | Bad | 33.8 | 16.6 | 0.435 | 72 | Fairly high | Oui | 6.233933 | 4.1137 | 0.1710817 |  | 79.02 | 8.493333 | 26.08 | 0 | Miyoshi
Talc ImerCare Sheersilk | Compact A | 1 | 1 | 1_1 | 8 | 10 | 6 | 7 | 4 | 9 | 8.243 | 4.454 | 1.67 | 17.9159 | 0.1915 | 0.3754 | 0.49 | 47.1 | 76.9 | 65 | 70.95 | 0.159 | 36 | Bad | 37.1 | 10 | 0.317 | 56 | Tends to flush | Oui | 6.6711 | 4.102567 | 0.1317737 | 0.0001083502 | 80.07 | 7.206667 | 23.25333 | 3.278639 | Imerys
Talc ImerCare Sheersilk | Compact A | 1 | 2 | 1_2 | 10 | 7 | 5 | 9 | 7 | 8 | 8.243 | 4.454 | 1.67 | 17.9159 | 0.1915 | 0.3754 | 0.49 | 47.1 | 76.9 | 65 | 70.95 | 0.159 | 36 | Bad | 37.1 | 10 | 0.317 | 56 | Tends to flush | Oui | 6.6711 | 4.102567 | 0.1317737 | 0.0001083502 | 80.07 | 7.206667 | 23.25333 | 3.278639 | Imerys
Talc ImerCare Sheersilk | Compact A | 1 | 3 | 1_3 | 7 | 7 | 4 | 4 | 7 | 7 | 8.243 | 4.454 | 1.67 | 17.9159 | 0.1915 | 0.3754 | 0.49 | 47.1 | 76.9 | 65 | 70.95 | 0.159 | 36 | Bad | 37.1 | 10 | 0.317 | 56 | Tends to flush | Oui | 6.6711 | 4.102567 | 0.1317737 | 0.0001083502 | 80.07 | 7.206667 | 23.25333 | 3.278639 | Imerys
Talc ImerCare Sheersilk | Compact A | 1 | 4 | 1_4 | 8 | 8 | 4 | 4 | 2 | 4 | 8.243 | 4.454 | 1.67 | 17.9159 | 0.1915 | 0.3754 | 0.49 | 47.1 | 76.9 | 65 | 70.95 | 0.159 | 36 | Bad | 37.1 | 10 | 0.317 | 56 | Tends to flush | Oui | 6.6711 | 4.102567 | 0.1317737 | 0.0001083502 | 80.07 | 7.206667 | 23.25333 | 3.278639 | Imerys
Talc ImerCare Sheersilk | Compact A | 2 | 1 | 2_1 | 9 | 10 | 7 | 10 | 5 | 10 | 8.243 | 4.454 | 1.67 | 17.9159 | 0.1915 | 0.3754 | 0.49 | 47.1 | 76.9 | 65 | 70.95 | 0.159 | 36 | Bad | 37.1 | 10 | 0.317 | 56 | Tends to flush | Oui | 6.6711 | 4.102567 | 0.1317737 | 0.0001083502 | 80.07 | 7.206667 | 23.25333 | 3.278639 | Imerys
Talc ImerCare Sheersilk | Compact A | 2 | 2 | 2_2 | 9 | 10 | 3 | 10 | 8 | 10 | 8.243 | 4.454 | 1.67 | 17.9159 | 0.1915 | 0.3754 | 0.49 | 47.1 | 76.9 | 65 | 70.95 | 0.159 | 36 | Bad | 37.1 | 10 | 0.317 | 56 | Tends to flush | Oui | 6.6711 | 4.102567 | 0.1317737 | 0.0001083502 | 80.07 | 7.206667 | 23.25333 | 3.278639 | Imerys
Talc ImerCare Sheersilk | Compact A | 2 | 3 | 2_3 | 10 | 10 | 5 | 10 | 8 | 5 | 8.243 | 4.454 | 1.67 | 17.9159 | 0.1915 | 0.3754 | 0.49 | 47.1 | 76.9 | 65 | 70.95 | 0.159 | 36 | Bad | 37.1 | 10 | 0.317 | 56 | Tends to flush | Oui | 6.6711 | 4.102567 | 0.1317737 | 0.0001083502 | 80.07 | 7.206667 | 23.25333 | 3.278639 | Imerys
Talc ImerCare Sheersilk | Compact A | 2 | 4 | 2_4 | 7 | 7 | 7 | 7 | 8 | 8 | 8.243 | 4.454 | 1.67 | 17.9159 | 0.1915 | 0.3754 | 0.49 | 47.1 | 76.9 | 65 | 70.95 | 0.159 | 36 | Bad | 37.1 | 10 | 0.317 | 56 | Tends to flush | Oui | 6.6711 | 4.102567 | 0.1317737 | 0.0001083502 | 80.07 | 7.206667 | 23.25333 | 3.278639 | Imerys
Talc ImerCare Sheersilk | Compact A | 3 | 1 | 3_1 | 6 | 4 | 9 | 5 | 4 | 6 | 8.243 | 4.454 | 1.67 | 17.9159 | 0.1915 | 0.3754 | 0.49 | 47.1 | 76.9 | 65 | 70.95 | 0.159 | 36 | Bad | 37.1 | 10 | 0.317 | 56 | Tends to flush | Oui | 6.6711 | 4.102567 | 0.1317737 | 0.0001083502 | 80.07 | 7.206667 | 23.25333 | 3.278639 | Imerys
Talc ImerCare Sheersilk | Compact A | 3 | 2 | 3_2 | 4 | 4 | 7 | 5 | 6 | 7 | 8.243 | 4.454 | 1.67 | 17.9159 | 0.1915 | 0.3754 | 0.49 | 47.1 | 76.9 | 65 | 70.95 | 0.159 | 36 | Bad | 37.1 | 10 | 0.317 | 56 | Tends to flush | Oui | 6.6711 | 4.102567 | 0.1317737 | 0.0001083502 | 80.07 | 7.206667 | 23.25333 | 3.278639 | Imerys
Talc ImerCare Sheersilk | Compact A | 3 | 3 | 3_3 | 8 | 10 | 10 | 10 | 7 | 10 | 8.243 | 4.454 | 1.67 | 17.9159 | 0.1915 | 0.3754 | 0.49 | 47.1 | 76.9 | 65 | 70.95 | 0.159 | 36 | Bad | 37.1 | 10 | 0.317 | 56 | Tends to flush | Oui | 6.6711 | 4.102567 | 0.1317737 | 0.0001083502 | 80.07 | 7.206667 | 23.25333 | 3.278639 | Imerys
Talc LCW | Compact B | 1 | 1 | 1_1 | 8 | 10 | 6 | 7 | 4 | 9 | 5.5 | 1.81 | 0.556 | 8.7016 | 0.242 | 0.4689 | 0.484 | 51.4 | 68.5 | 65 | 66.75 | 0.4 | 31 | Bad | 35.9 | 15.5 | 0.239 | 56 | Tends to flush | Oui | 6.159467 | 4.387392 | 0.173777 | 0.003416054 | 79.36 | 8.216667 | 25.37667 | 0.8295859 | Sensient
Talc LCW | Compact B | 1 | 2 | 1_2 | 10 | 8 | 7 | 7 | 9 | 7 | 5.5 | 1.81 | 0.556 | 8.7016 | 0.242 | 0.4689 | 0.484 | 51.4 | 68.5 | 65 | 66.75 | 0.4 | 31 | Bad | 35.9 | 15.5 | 0.239 | 56 | Tends to flush | Oui | 6.159467 | 4.387392 | 0.173777 | 0.003416054 | 79.36 | 8.216667 | 25.37667 | 0.8295859 | Sensient
Talc LCW | Compact B | 1 | 3 | 1_3 | 8 | 5 | 9 | 5 | 8 | 7 | 5.5 | 1.81 | 0.556 | 8.7016 | 0.242 | 0.4689 | 0.484 | 51.4 | 68.5 | 65 | 66.75 | 0.4 | 31 | Bad | 35.9 | 15.5 | 0.239 | 56 | Tends to flush | Oui | 6.159467 | 4.387392 | 0.173777 | 0.003416054 | 79.36 | 8.216667 | 25.37667 | 0.8295859 | Sensient
Talc LCW | Compact B | 1 | 4 | 1_4 | 10 | 8 | 5 | 5 | 9 | 9 | 5.5 | 1.81 | 0.556 | 8.7016 | 0.242 | 0.4689 | 0.484 | 51.4 | 68.5 | 65 | 66.75 | 0.4 | 31 | Bad | 35.9 | 15.5 | 0.239 | 56 | Tends to flush | Oui | 6.159467 | 4.387392 | 0.173777 | 0.003416054 | 79.36 | 8.216667 | 25.37667 | 0.8295859 | Sensient
Talc LCW | Compact B | 2 | 1 | 2_1 | 10 | 10 | 7 | 10 | 10 | 10 | 5.5 | 1.81 | 0.556 | 8.7016 | 0.242 | 0.4689 | 0.484 | 51.4 | 68.5 | 65 | 66.75 | 0.4 | 31 | Bad | 35.9 | 15.5 | 0.239 | 56 | Tends to flush | Oui | 6.159467 | 4.387392 | 0.173777 | 0.003416054 | 79.36 | 8.216667 | 25.37667 | 0.8295859 | Sensient
Talc LCW | Compact B | 2 | 2 | 2_2 | 10 | 10 | 10 | 10 | 10 | 10 | 5.5 | 1.81 | 0.556 | 8.7016 | 0.242 | 0.4689 | 0.484 | 51.4 | 68.5 | 65 | 66.75 | 0.4 | 31 | Bad | 35.9 | 15.5 | 0.239 | 56 | Tends to flush | Oui | 6.159467 | 4.387392 | 0.173777 | 0.003416054 | 79.36 | 8.216667 | 25.37667 | 0.8295859 | Sensient
Talc LCW | Compact B | 2 | 3 | 2_3 | 10 | 10 | 6 | 10 | 7 | 10 | 5.5 | 1.81 | 0.556 | 8.7016 | 0.242 | 0.4689 | 0.484 | 51.4 | 68.5 | 65 | 66.75 | 0.4 | 31 | Bad | 35.9 | 15.5 | 0.239 | 56 | Tends to flush | Oui | 6.159467 | 4.387392 | 0.173777 | 0.003416054 | 79.36 | 8.216667 | 25.37667 | 0.8295859 | Sensient
Talc LCW | Compact B | 2 | 4 | 2_4 | 8 | 9 | 8 | 8 | 8 | 8 | 5.5 | 1.81 | 0.556 | 8.7016 | 0.242 | 0.4689 | 0.484 | 51.4 | 68.5 | 65 | 66.75 | 0.4 | 31 | Bad | 35.9 | 15.5 | 0.239 | 56 | Tends to flush | Oui | 6.159467 | 4.387392 | 0.173777 | 0.003416054 | 79.36 | 8.216667 | 25.37667 | 0.8295859 | Sensient
Talc LCW | Compact B | 3 | 1 | 3_1 | 10 | 9 | 10 | 8 | 9 | 10 | 5.5 | 1.81 | 0.556 | 8.7016 | 0.242 | 0.4689 | 0.484 | 51.4 | 68.5 | 65 | 66.75 | 0.4 | 31 | Bad | 35.9 | 15.5 | 0.239 | 56 | Tends to flush | Oui | 6.159467 | 4.387392 | 0.173777 | 0.003416054 | 79.36 | 8.216667 | 25.37667 | 0.8295859 | Sensient
Talc LCW | Compact B | 3 | 2 | 3_2 | 6 | 7 | 6 | 7 | 6 | 6 | 5.5 | 1.81 | 0.556 | 8.7016 | 0.242 | 0.4689 | 0.484 | 51.4 | 68.5 | 65 | 66.75 | 0.4 | 31 | Bad | 35.9 | 15.5 | 0.239 | 56 | Tends to flush | Oui | 6.159467 | 4.387392 | 0.173777 | 0.003416054 | 79.36 | 8.216667 | 25.37667 | 0.8295859 | Sensient
Talc LCW | Compact B | 3 | 3 | 3_3 | 6 | 0 | 10 | 10 | 10 | 10 | 5.5 | 1.81 | 0.556 | 8.7016 | 0.242 | 0.4689 | 0.484 | 51.4 | 68.5 | 65 | 66.75 | 0.4 | 31 | Bad | 35.9 | 15.5 | 0.239 | 56 | Tends to flush | Oui | 6.159467 | 4.387392 | 0.173777 | 0.003416054 | 79.36 | 8.216667 | 25.37667 | 0.8295859 | Sensient
Talc K-1 CB/MM5 | Compact C | 1 | 1 | 1_1 | 7 | 7 | 5 | 10 | 4 | 8 | 4.161 | 1.888 | 0.581 | 4.5251 | 0.3678 | 0.6771 | 0.457 | 53.9 | 61.5 | 45 | 53.25 | 0.061 | 43 | Not good | 31.4 | 22.5 | 0.376 | 74.5 | Fairly high | Oui | 9.5956 | 6.665467 | 0.1614303 | 0.0001857655 | 78.31333 | 8.773333 | 26.37 | 0.8148517 | Hock Chemie Entreprise | Magnesium myristate | Améliore le glissement, la capacité d'étalement et les caractéristiques d'adhérence
Talc K-1 CB/MM5 | Compact C | 1 | 2 | 1_2 | 8 | 8 | 3 | 8 | 7 | 9 | 4.161 | 1.888 | 0.581 | 4.5251 | 0.3678 | 0.6771 | 0.457 | 53.9 | 61.5 | 45 | 53.25 | 0.061 | 43 | Not good | 31.4 | 22.5 | 0.376 | 74.5 | Fairly high | Oui | 9.5956 | 6.665467 | 0.1614303 | 0.0001857655 | 78.31333 | 8.773333 | 26.37 | 0.8148517 | Hock Chemie Entreprise | Magnesium myristate | Améliore le glissement, la capacité d'étalement et les caractéristiques d'adhérence
Talc K-1 CB/MM5 | Compact C | 1 | 3 | 1_3 | 8 | 5 | 8 | 6 | 5 | 6 | 4.161 | 1.888 | 0.581 | 4.5251 | 0.3678 | 0.6771 | 0.457 | 53.9 | 61.5 | 45 | 53.25 | 0.061 | 43 | Not good | 31.4 | 22.5 | 0.376 | 74.5 | Fairly high | Oui | 9.5956 | 6.665467 | 0.1614303 | 0.0001857655 | 78.31333 | 8.773333 | 26.37 | 0.8148517 | Hock Chemie Entreprise | Magnesium myristate | Améliore le glissement, la capacité d'étalement et les caractéristiques d'adhérence
Talc K-1 CB/MM5 | Compact C | 1 | 4 | 1_4 | 4 | 9 | 2 | 4 | 4 | 7 | 4.161 | 1.888 | 0.581 | 4.5251 | 0.3678 | 0.6771 | 0.457 | 53.9 | 61.5 | 45 | 53.25 | 0.061 | 43 | Not good | 31.4 | 22.5 | 0.376 | 74.5 | Fairly high | Oui | 9.5956 | 6.665467 | 0.1614303 | 0.0001857655 | 78.31333 | 8.773333 | 26.37 | 0.8148517 | Hock Chemie Entreprise | Magnesium myristate | Améliore le glissement, la capacité d'étalement et les caractéristiques d'adhérence
Talc K-1 CB/MM6 | Compact C | 2 | 1 | 2_1 | 7 | 10 | 6 | 10 | 10 | 10 | 4.161 | 1.888 | 0.581 | 4.5251 | 0.3678 | 0.6771 | 0.457 | 53.9 | 61.5 | 45 | 53.25 | 0.061 | 43 | Not good | 31.4 | 22.5 | 0.376 | 74.5 | Fairly high | Oui | 9.5956 | 6.665467 | 0.1614303 | 0.0001857655 | 78.31333 | 8.773333 | 26.37 | 0.8148517 | Hock Chemie Entreprise | Magnesium myristate | Améliore le glissement, la capacité d'étalement et les caractéristiques d'adhérence
Talc K-1 CB/MM7 | Compact C | 2 | 2 | 2_2 | 9 | 9 | 7 | 10 | 10 | 10 | 4.161 | 1.888 | 0.581 | 4.5251 | 0.3678 | 0.6771 | 0.457 | 53.9 | 61.5 | 45 | 53.25 | 0.061 | 43 | Not good | 31.4 | 22.5 | 0.376 | 74.5 | Fairly high | Oui | 9.5956 | 6.665467 | 0.1614303 | 0.0001857655 | 78.31333 | 8.773333 | 26.37 | 0.8148517 | Hock Chemie Entreprise | Magnesium myristate | Améliore le glissement, la capacité d'étalement et les caractéristiques d'adhérence
Talc K-1 CB/MM8 | Compact C | 2 | 3 | 2_3 | 8 | 10 | 4 | 10 | 6 | 10 | 4.161 | 1.888 | 0.581 | 4.5251 | 0.3678 | 0.6771 | 0.457 | 53.9 | 61.5 | 45 | 53.25 | 0.061 | 43 | Not good | 31.4 | 22.5 | 0.376 | 74.5 | Fairly high | Oui | 9.5956 | 6.665467 | 0.1614303 | 0.0001857655 | 78.31333 | 8.773333 | 26.37 | 0.8148517 | Hock Chemie Entreprise | Magnesium myristate | Améliore le glissement, la capacité d'étalement et les caractéristiques d'adhérence
Talc K-1 CB/MM9 | Compact C | 2 | 4 | 2_4 | 8 | 8 | 7 | 7 | 8 | 9 | 4.161 | 1.888 | 0.581 | 4.5251 | 0.3678 | 0.6771 | 0.457 | 53.9 | 61.5 | 45 | 53.25 | 0.061 | 43 | Not good | 31.4 | 22.5 | 0.376 | 74.5 | Fairly high | Oui | 9.5956 | 6.665467 | 0.1614303 | 0.0001857655 | 78.31333 | 8.773333 | 26.37 | 0.8148517 | Hock Chemie Entreprise | Magnesium myristate | Améliore le glissement, la capacité d'étalement et les caractéristiques d'adhérence
Talc K-1 CB/MM10 | Compact C | 3 | 1 | 3_1 | 10 | 9 | 10 | 7 | 5 | 7 | 4.161 | 1.888 | 0.581 | 4.5251 | 0.3678 | 0.6771 | 0.457 | 53.9 | 61.5 | 45 | 53.25 | 0.061 | 43 | Not good | 31.4 | 22.5 | 0.376 | 74.5 | Fairly high | Oui | 9.5956 | 6.665467 | 0.1614303 | 0.0001857655 | 78.31333 | 8.773333 | 26.37 | 0.8148517 | Hock Chemie Entreprise | Magnesium myristate | Améliore le glissement, la capacité d'étalement et les caractéristiques d'adhérence
Talc K-1 CB/MM11 | Compact C | 3 | 2 | 3_2 | 10 | 8.5 | 9 | 7 | 5 | 6 | 4.161 | 1.888 | 0.581 | 4.5251 | 0.3678 | 0.6771 | 0.457 | 53.9 | 61.5 | 45 | 53.25 | 0.061 | 43 | Not good | 31.4 | 22.5 | 0.376 | 74.5 | Fairly high | Oui | 9.5956 | 6.665467 | 0.1614303 | 0.0001857655 | 78.31333 | 8.773333 | 26.37 | 0.8148517 | Hock Chemie Entreprise | Magnesium myristate | Améliore le glissement, la capacité d'étalement et les caractéristiques d'adhérence
Talc K-1 CB/MM12 | Compact C | 3 | 3 | 3_3 | 9 | 5 | 5 | 7 | 7 | 10 | 4.161 | 1.888 | 0.581 | 4.5251 | 0.3678 | 0.6771 | 0.457 | 53.9 | 61.5 | 45 | 53.25 | 0.061 | 43 | Not good | 31.4 | 22.5 | 0.376 | 74.5 | Fairly high | Oui | 9.5956 | 6.665467 | 0.1614303 | 0.0001857655 | 78.31333 | 8.773333 | 26.37 | 0.8148517 | Hock Chemie Entreprise | Magnesium myristate | Améliore le glissement, la capacité d'étalement et les caractéristiques d'adhérence
Talc HLC | Compact D | 1 | 1 | 1_1 | 3 | 7 | 6 | 6 | 5 | 6 | 6.054 | 2.09 | 0.642 | 3.8164 | 0.314 | 0.5955 | 0.473 | 40.3 | 62.9 | 50.3 | 56.6 | 0.064 | 48.5 | Not good | 23.2 | 17.1 | 0.369 | 78 | Fairly high | Oui | 8.7265 | 5.666733 | 0.193561 | 5.456514e-05 | 76.56333 | 9.223333 | 25.75 | 2.584292 | Sensient | Hydrogenated Lecithin | Il offre une bonne hydrophobicité, une dispersion facile dans les huiles, une excellente affinité pour la peau, une sensation lisse, lubrifiante et crémeuse
Talc HLC | Compact D | 1 | 2 | 1_2 | 8 | 9 | 4 | 9 | 4 | 10 | 6.054 | 2.09 | 0.642 | 3.8164 | 0.314 | 0.5955 | 0.473 | 40.3 | 62.9 | 50.3 | 56.6 | 0.064 | 48.5 | Not good | 23.2 | 17.1 | 0.369 | 78 | Fairly high | Oui | 8.7265 | 5.666733 | 0.193561 | 5.456514e-05 | 76.56333 | 9.223333 | 25.75 | 2.584292 | Sensient | Hydrogenated Lecithin | Il offre une bonne hydrophobicité, une dispersion facile dans les huiles, une excellente affinité pour la peau, une sensation lisse, lubrifiante et crémeuse
Talc HLC | Compact D | 1 | 3 | 1_3 | 3 | 5 | 6 | 6 | 3 | 4 | 6.054 | 2.09 | 0.642 | 3.8164 | 0.314 | 0.5955 | 0.473 | 40.3 | 62.9 | 50.3 | 56.6 | 0.064 | 48.5 | Not good | 23.2 | 17.1 | 0.369 | 78 | Fairly high | Oui | 8.7265 | 5.666733 | 0.193561 | 5.456514e-05 | 76.56333 | 9.223333 | 25.75 | 2.584292 | Sensient | Hydrogenated Lecithin | Il offre une bonne hydrophobicité, une dispersion facile dans les huiles, une excellente affinité pour la peau, une sensation lisse, lubrifiante et crémeuse
Talc HLC | Compact D | 1 | 4 | 1_4 | 2 | 7 | 1 | 6 | 2 | 8 | 6.054 | 2.09 | 0.642 | 3.8164 | 0.314 | 0.5955 | 0.473 | 40.3 | 62.9 | 50.3 | 56.6 | 0.064 | 48.5 | Not good | 23.2 | 17.1 | 0.369 | 78 | Fairly high | Oui | 8.7265 | 5.666733 | 0.193561 | 5.456514e-05 | 76.56333 | 9.223333 | 25.75 | 2.584292 | Sensient | Hydrogenated Lecithin | Il offre une bonne hydrophobicité, une dispersion facile dans les huiles, une excellente affinité pour la peau, une sensation lisse, lubrifiante et crémeuse
Talc HLC | Compact D | 2 | 1 | 2_1 | 7 | 10 | 10 | 10 | 6 | 10 | 6.054 | 2.09 | 0.642 | 3.8164 | 0.314 | 0.5955 | 0.473 | 40.3 | 62.9 | 50.3 | 56.6 | 0.064 | 48.5 | Not good | 23.2 | 17.1 | 0.369 | 78 | Fairly high | Oui | 8.7265 | 5.666733 | 0.193561 | 5.456514e-05 | 76.56333 | 9.223333 | 25.75 | 2.584292 | Sensient | Hydrogenated Lecithin | Il offre une bonne hydrophobicité, une dispersion facile dans les huiles, une excellente affinité pour la peau, une sensation lisse, lubrifiante et crémeuse
Talc HLC | Compact D | 2 | 2 | 2_2 | 7 | 10 | 7 | 10 | 1 | 5 | 6.054 | 2.09 | 0.642 | 3.8164 | 0.314 | 0.5955 | 0.473 | 40.3 | 62.9 | 50.3 | 56.6 | 0.064 | 48.5 | Not good | 23.2 | 17.1 | 0.369 | 78 | Fairly high | Oui | 8.7265 | 5.666733 | 0.193561 | 5.456514e-05 | 76.56333 | 9.223333 | 25.75 | 2.584292 | Sensient | Hydrogenated Lecithin | Il offre une bonne hydrophobicité, une dispersion facile dans les huiles, une excellente affinité pour la peau, une sensation lisse, lubrifiante et crémeuse
Talc HLC | Compact D | 2 | 3 | 2_3 | 7 | 10 | 2 | 8 | 5 | 10 | 6.054 | 2.09 | 0.642 | 3.8164 | 0.314 | 0.5955 | 0.473 | 40.3 | 62.9 | 50.3 | 56.6 | 0.064 | 48.5 | Not good | 23.2 | 17.1 | 0.369 | 78 | Fairly high | Oui | 8.7265 | 5.666733 | 0.193561 | 5.456514e-05 | 76.56333 | 9.223333 | 25.75 | 2.584292 | Sensient | Hydrogenated Lecithin | Il offre une bonne hydrophobicité, une dispersion facile dans les huiles, une excellente affinité pour la peau, une sensation lisse, lubrifiante et crémeuse
Talc HLC | Compact D | 2 | 4 | 2_4 | 9 | 8 | 9 | 6 | 7 | 7 | 6.054 | 2.09 | 0.642 | 3.8164 | 0.314 | 0.5955 | 0.473 | 40.3 | 62.9 | 50.3 | 56.6 | 0.064 | 48.5 | Not good | 23.2 | 17.1 | 0.369 | 78 | Fairly high | Oui | 8.7265 | 5.666733 | 0.193561 | 5.456514e-05 | 76.56333 | 9.223333 | 25.75 | 2.584292 | Sensient | Hydrogenated Lecithin | Il offre une bonne hydrophobicité, une dispersion facile dans les huiles, une excellente affinité pour la peau, une sensation lisse, lubrifiante et crémeuse
Talc HLC | Compact D | 3 | 1 | 3_1 | 10 | 6 | 8 | 6 | 5 | 8 | 6.054 | 2.09 | 0.642 | 3.8164 | 0.314 | 0.5955 | 0.473 | 40.3 | 62.9 | 50.3 | 56.6 | 0.064 | 48.5 | Not good | 23.2 | 17.1 | 0.369 | 78 | Fairly high | Oui | 8.7265 | 5.666733 | 0.193561 | 5.456514e-05 | 76.56333 | 9.223333 | 25.75 | 2.584292 | Sensient | Hydrogenated Lecithin | Il offre une bonne hydrophobicité, une dispersion facile dans les huiles, une excellente affinité pour la peau, une sensation lisse, lubrifiante et crémeuse
Talc HLC | Compact D | 3 | 2 | 3_2 | 10 | 7 | 7 | 6 | 5 | 6 | 6.054 | 2.09 | 0.642 | 3.8164 | 0.314 | 0.5955 | 0.473 | 40.3 | 62.9 | 50.3 | 56.6 | 0.064 | 48.5 | Not good | 23.2 | 17.1 | 0.369 | 78 | Fairly high | Oui | 8.7265 | 5.666733 | 0.193561 | 5.456514e-05 | 76.56333 | 9.223333 | 25.75 | 2.584292 | Sensient | Hydrogenated Lecithin | Il offre une bonne hydrophobicité, une dispersion facile dans les huiles, une excellente affinité pour la peau, une sensation lisse, lubrifiante et crémeuse
Talc HLC | Compact D | 3 | 3 | 3_3 | 7 | 6 | 10 | 8 | 10 | 7 | 6.054 | 2.09 | 0.642 | 3.8164 | 0.314 | 0.5955 | 0.473 | 40.3 | 62.9 | 50.3 | 56.6 | 0.064 | 48.5 | Not good | 23.2 | 17.1 | 0.369 | 78 | Fairly high | Oui | 8.7265 | 5.666733 | 0.193561 | 5.456514e-05 | 76.56333 | 9.223333 | 25.75 | 2.584292 | Sensient | Hydrogenated Lecithin | Il offre une bonne hydrophobicité, une dispersion facile dans les huiles, une excellente affinité pour la peau, une sensation lisse, lubrifiante et crémeuse
Talc K-1 CB/AS | Compact E | 1 | 1 | 1_1 | 4 | 5 | 4 | 7 | 8 | 7 | 4.068 | 1.768 | 0.546 | 3.2356 | 0.452 | 0.8405 | 0.462 | 31.2 | 63.7 | 51.7 | 57.7 | 0.068 | 52.5 | Not good | 18.8 | 12.4 | 0.244 | 73 | Fairly high | Oui | 7.1559 | 4.973033 | 0.265094 | 0.0005090591 | 77.78 | 8.913333 | 27.49 | 1.925352 |  | Triethoxycaprylylsilane | Améliore la lubrification de la poudre et l’étalement sur la peau. Affinité cutanée élevée et facile à disperser
Talc K-1 CB/AS | Compact E | 1 | 2 | 1_2 | 10 | 9 | 3 | 6 | 8 | 8 | 4.068 | 1.768 | 0.546 | 3.2356 | 0.452 | 0.8405 | 0.462 | 31.2 | 63.7 | 51.7 | 57.7 | 0.068 | 52.5 | Not good | 18.8 | 12.4 | 0.244 | 73 | Fairly high | Oui | 7.1559 | 4.973033 | 0.265094 | 0.0005090591 | 77.78 | 8.913333 | 27.49 | 1.925352 | Hock Chemie Entreprise | Triethoxycaprylylsilane | Améliore la lubrification de la poudre et l’étalement sur la peau. Affinité cutanée élevée et facile à disperser
Talc K-1 CB/AS | Compact E | 1 | 3 | 1_3 | 6 | 7 | 5 | 5 | 6 | 9 | 4.068 | 1.768 | 0.546 | 3.2356 | 0.452 | 0.8405 | 0.462 | 31.2 | 63.7 | 51.7 | 57.7 | 0.068 | 52.5 | Not good | 18.8 | 12.4 | 0.244 | 73 | Fairly high | Oui | 7.1559 | 4.973033 | 0.265094 | 0.0005090591 | 77.78 | 8.913333 | 27.49 | 1.925352 | Hock Chemie Entreprise | Triethoxycaprylylsilane | Améliore la lubrification de la poudre et l’étalement sur la peau. Affinité cutanée élevée et facile à disperser
Talc K-1 CB/AS | Compact E | 1 | 4 | 1_4 | 6 | 10 | 4 | 4 | 2 | 4 | 4.068 | 1.768 | 0.546 | 3.2356 | 0.452 | 0.8405 | 0.462 | 31.2 | 63.7 | 51.7 | 57.7 | 0.068 | 52.5 | Not good | 18.8 | 12.4 | 0.244 | 73 | Fairly high | Oui | 7.1559 | 4.973033 | 0.265094 | 0.0005090591 | 77.78 | 8.913333 | 27.49 | 1.925352 | Hock Chemie Entreprise | Triethoxycaprylylsilane | Améliore la lubrification de la poudre et l’étalement sur la peau. Affinité cutanée élevée et facile à disperser
Talc K-1 CB/AS | Compact E | 2 | 1 | 2_1 | 7 | 10 | 9 | 10 | 4 | 10 | 4.068 | 1.768 | 0.546 | 3.2356 | 0.452 | 0.8405 | 0.462 | 31.2 | 63.7 | 51.7 | 57.7 | 0.068 | 52.5 | Not good | 18.8 | 12.4 | 0.244 | 73 | Fairly high | Oui | 7.1559 | 4.973033 | 0.265094 | 0.0005090591 | 77.78 | 8.913333 | 27.49 | 1.925352 | Hock Chemie Entreprise | Triethoxycaprylylsilane | Améliore la lubrification de la poudre et l’étalement sur la peau. Affinité cutanée élevée et facile à disperser
Talc K-1 CB/AS | Compact E | 2 | 2 | 2_2 | 7 | 10 | 9 | 10 | 9 | 10 | 4.068 | 1.768 | 0.546 | 3.2356 | 0.452 | 0.8405 | 0.462 | 31.2 | 63.7 | 51.7 | 57.7 | 0.068 | 52.5 | Not good | 18.8 | 12.4 | 0.244 | 73 | Fairly high | Oui | 7.1559 | 4.973033 | 0.265094 | 0.0005090591 | 77.78 | 8.913333 | 27.49 | 1.925352 | Hock Chemie Entreprise | Triethoxycaprylylsilane | Améliore la lubrification de la poudre et l’étalement sur la peau. Affinité cutanée élevée et facile à disperser
Talc K-1 CB/AS | Compact E | 2 | 3 | 2_3 | 10 | 10 | 4 | 10 | 10 | 10 | 4.068 | 1.768 | 0.546 | 3.2356 | 0.452 | 0.8405 | 0.462 | 31.2 | 63.7 | 51.7 | 57.7 | 0.068 | 52.5 | Not good | 18.8 | 12.4 | 0.244 | 73 | Fairly high | Oui | 7.1559 | 4.973033 | 0.265094 | 0.0005090591 | 77.78 | 8.913333 | 27.49 | 1.925352 | Hock Chemie Entreprise | Triethoxycaprylylsilane | Améliore la lubrification de la poudre et l’étalement sur la peau. Affinité cutanée élevée et facile à disperser
Talc K-1 CB/AS | Compact E | 2 | 4 | 2_4 | 9 | 8 | 9 | 7 | 8 | 9 | 4.068 | 1.768 | 0.546 | 3.2356 | 0.452 | 0.8405 | 0.462 | 31.2 | 63.7 | 51.7 | 57.7 | 0.068 | 52.5 | Not good | 18.8 | 12.4 | 0.244 | 73 | Fairly high | Oui | 7.1559 | 4.973033 | 0.265094 | 0.0005090591 | 77.78 | 8.913333 | 27.49 | 1.925352 | Hock Chemie Entreprise | Triethoxycaprylylsilane | Améliore la lubrification de la poudre et l’étalement sur la peau. Affinité cutanée élevée et facile à disperser
Talc K-1 CB/AS | Compact E | 3 | 1 | 3_1 | 10 | 8 | 10 | 9 | 5 | 8 | 4.068 | 1.768 | 0.546 | 3.2356 | 0.452 | 0.8405 | 0.462 | 31.2 | 63.7 | 51.7 | 57.7 | 0.068 | 52.5 | Not good | 18.8 | 12.4 | 0.244 | 73 | Fairly high | Oui | 7.1559 | 4.973033 | 0.265094 | 0.0005090591 | 77.78 | 8.913333 | 27.49 | 1.925352 | Hock Chemie Entreprise | Triethoxycaprylylsilane | Améliore la lubrification de la poudre et l’étalement sur la peau. Affinité cutanée élevée et facile à disperser
Talc K-1 CB/AS | Compact E | 3 | 2 | 3_2 | 8 | 8 | 8.5 | 7 | 7 | 7 | 4.068 | 1.768 | 0.546 | 3.2356 | 0.452 | 0.8405 | 0.462 | 31.2 | 63.7 | 51.7 | 57.7 | 0.068 | 52.5 | Not good | 18.8 | 12.4 | 0.244 | 73 | Fairly high | Oui | 7.1559 | 4.973033 | 0.265094 | 0.0005090591 | 77.78 | 8.913333 | 27.49 | 1.925352 | Hock Chemie Entreprise | Triethoxycaprylylsilane | Améliore la lubrification de la poudre et l’étalement sur la peau. Affinité cutanée élevée et facile à disperser
Talc K-1 CB/AS | Compact E | 3 | 3 | 3_3 | 7 | 3 | 8 | 9 | 8 | 9 | 4.068 | 1.768 | 0.546 | 3.2356 | 0.452 | 0.8405 | 0.462 | 31.2 | 63.7 | 51.7 | 57.7 | 0.068 | 52.5 | Not good | 18.8 | 12.4 | 0.244 | 73 | Fairly high | Oui | 7.1559 | 4.973033 | 0.265094 | 0.0005090591 | 77.78 | 8.913333 | 27.49 | 1.925352 | Hock Chemie Entreprise | Triethoxycaprylylsilane | Améliore la lubrification de la poudre et l’étalement sur la peau. Affinité cutanée élevée et facile à disperser
Talc ImerCare 11T | Compact F | 1 | 1 | 1_1 | 7 | 9 | 1 | 6 | 2 | 5 | 21.938 | 2.3815 | 0.7395 | 3.1364 | 0.4179 | 0.8776 | 0.524 | 44.7 | 65.9 | 53.9 | 59.9 | 0.033 | 45 | Not good | 29.9 | 14.8 | 0.333 | 68.5 | Fairly high | Oui | 7.3677 | 4.8519 | 0.1570363 | 0.0001701255 | 74.22667 | 10.58 | 29.25167 | 6.114974 | Imerys
Talc ImerCare 11T | Compact F | 1 | 2 | 1_2 | 10 | 10 | 2 | 7 | 2 | 8 | 21.938 | 2.3815 | 0.7395 | 3.1364 | 0.4179 | 0.8776 | 0.524 | 44.7 | 65.9 | 53.9 | 59.9 | 0.033 | 45 | Not good | 29.9 | 14.8 | 0.333 | 68.5 | Fairly high | Oui | 7.3677 | 4.8519 | 0.1570363 | 0.0001701255 | 74.22667 | 10.58 | 29.25167 | 6.114974 | Imerys
Talc ImerCare 11T | Compact F | 1 | 3 | 1_3 | 7 | 6 | 3 | 5 | 2 | 2 | 21.938 | 2.3815 | 0.7395 | 3.1364 | 0.4179 | 0.8776 | 0.524 | 44.7 | 65.9 | 53.9 | 59.9 | 0.033 | 45 | Not good | 29.9 | 14.8 | 0.333 | 68.5 | Fairly high | Oui | 7.3677 | 4.8519 | 0.1570363 | 0.0001701255 | 74.22667 | 10.58 | 29.25167 | 6.114974 | Imerys
Talc ImerCare 11T | Compact F | 1 | 4 | 1_4 | 8 | 8 | 0 | 4 | 0 | 9 | 21.938 | 2.3815 | 0.7395 | 3.1364 | 0.4179 | 0.8776 | 0.524 | 44.7 | 65.9 | 53.9 | 59.9 | 0.033 | 45 | Not good | 29.9 | 14.8 | 0.333 | 68.5 | Fairly high | Oui | 7.3677 | 4.8519 | 0.1570363 | 0.0001701255 | 74.22667 | 10.58 | 29.25167 | 6.114974 | Imerys
Talc ImerCare 11T | Compact F | 2 | 1 | 2_1 | 9 | 10 | 10 | 6 | 1 | 10 | 21.938 | 2.3815 | 0.7395 | 3.1364 | 0.4179 | 0.8776 | 0.524 | 44.7 | 65.9 | 53.9 | 59.9 | 0.033 | 45 | Not good | 29.9 | 14.8 | 0.333 | 68.5 | Fairly high | Oui | 7.3677 | 4.8519 | 0.1570363 | 0.0001701255 | 74.22667 | 10.58 | 29.25167 | 6.114974 | Imerys
Talc ImerCare 11T | Compact F | 2 | 2 | 2_2 | 9 | 10 | 3 | 10 | 1 | 10 | 21.938 | 2.3815 | 0.7395 | 3.1364 | 0.4179 | 0.8776 | 0.524 | 44.7 | 65.9 | 53.9 | 59.9 | 0.033 | 45 | Not good | 29.9 | 14.8 | 0.333 | 68.5 | Fairly high | Oui | 7.3677 | 4.8519 | 0.1570363 | 0.0001701255 | 74.22667 | 10.58 | 29.25167 | 6.114974 | Imerys
Talc ImerCare 11T | Compact F | 2 | 3 | 2_3 | 10 | 10 | 2 | 10 | 0 | 10 | 21.938 | 2.3815 | 0.7395 | 3.1364 | 0.4179 | 0.8776 | 0.524 | 44.7 | 65.9 | 53.9 | 59.9 | 0.033 | 45 | Not good | 29.9 | 14.8 | 0.333 | 68.5 | Fairly high | Oui | 7.3677 | 4.8519 | 0.1570363 | 0.0001701255 | 74.22667 | 10.58 | 29.25167 | 6.114974 | Imerys
Talc ImerCare 11T | Compact F | 2 | 4 | 2_4 | 8 | 7 | 7 | 6 | 6 | 7 | 21.938 | 2.3815 | 0.7395 | 3.1364 | 0.4179 | 0.8776 | 0.524 | 44.7 | 65.9 | 53.9 | 59.9 | 0.033 | 45 | Not good | 29.9 | 14.8 | 0.333 | 68.5 | Fairly high | Oui | 7.3677 | 4.8519 | 0.1570363 | 0.0001701255 | 74.22667 | 10.58 | 29.25167 | 6.114974 | Imerys
Talc ImerCare 11T | Compact F | 3 | 1 | 3_1 | 10 | 3 | 1 | 1 | 1 | 1 | 21.938 | 2.3815 | 0.7395 | 3.1364 | 0.4179 | 0.8776 | 0.524 | 44.7 | 65.9 | 53.9 | 59.9 | 0.033 | 45 | Not good | 29.9 | 14.8 | 0.333 | 68.5 | Fairly high | Oui | 7.3677 | 4.8519 | 0.1570363 | 0.0001701255 | 74.22667 | 10.58 | 29.25167 | 6.114974 | Imerys
Talc ImerCare 11T | Compact F | 3 | 2 | 3_2 | 8 | 1 | 3 | 3 | 1 | 4 | 21.938 | 2.3815 | 0.7395 | 3.1364 | 0.4179 | 0.8776 | 0.524 | 44.7 | 65.9 | 53.9 | 59.9 | 0.033 | 45 | Not good | 29.9 | 14.8 | 0.333 | 68.5 | Fairly high | Oui | 7.3677 | 4.8519 | 0.1570363 | 0.0001701255 | 74.22667 | 10.58 | 29.25167 | 6.114974 | Imerys
Talc ImerCare 11T | Compact F | 3 | 3 | 3_3 | 8 | 10 | 4 | 4 | 7 | 4 | 21.938 | 2.3815 | 0.7395 | 3.1364 | 0.4179 | 0.8776 | 0.524 | 44.7 | 65.9 | 53.9 | 59.9 | 0.033 | 45 | Not good | 29.9 | 14.8 | 0.333 | 68.5 | Fairly high | Oui | 7.3677 | 4.8519 | 0.1570363 | 0.0001701255 | 74.22667 | 10.58 | 29.25167 | 6.114974 | Imerys
Talc TA-68R BC | Compact H | 1 | 1 | 1_1 | 9 | 7 | 9 | 9 | 6 | 9 | 7.333 | 1.992 | 0.612 | 3.9666 | 0.3081 | 0.6215 | 0.504 | 49.1 | 70.1 | 59 | 64.55 | 0.052 | 39 | Bad | 32 | 17.1 | 0.327 | 65 | Fairly high | Non | 6.5245 | 4.4979 | 0.1766467 |  | 76.63 | 9.796667 | 28.65 | 3.744389 | Miyoshi
Talc TA-68R BC | Compact H | 1 | 2 | 1_2 | 10 | 10 | 7 | 9 | 9 | 10 | 7.333 | 1.992 | 0.612 | 3.9666 | 0.3081 | 0.6215 | 0.504 | 49.1 | 70.1 | 59 | 64.55 | 0.052 | 39 | Bad | 32 | 17.1 | 0.327 | 65 | Fairly high | Non | 6.5245 | 4.4979 | 0.1766467 |  | 76.63 | 9.796667 | 28.65 | 3.744389 | Miyoshi
Talc TA-68R BC | Compact H | 1 | 3 | 1_3 | 9 | 10 | 8 | 9 | 9 | 6 | 7.333 | 1.992 | 0.612 | 3.9666 | 0.3081 | 0.6215 | 0.504 | 49.1 | 70.1 | 59 | 64.55 | 0.052 | 39 | Bad | 32 | 17.1 | 0.327 | 65 | Fairly high | Non | 6.5245 | 4.4979 | 0.1766467 |  | 76.63 | 9.796667 | 28.65 | 3.744389 | Miyoshi
Talc TA-68R BC | Compact H | 1 | 4 | 1_4 | 10 | 9 | 5 | 5 | 3 | 6 | 7.333 | 1.992 | 0.612 | 3.9666 | 0.3081 | 0.6215 | 0.504 | 49.1 | 70.1 | 59 | 64.55 | 0.052 | 39 | Bad | 32 | 17.1 | 0.327 | 65 | Fairly high | Non | 6.5245 | 4.4979 | 0.1766467 |  | 76.63 | 9.796667 | 28.65 | 3.744389 | Miyoshi
Talc TA-68R BC | Compact H | 2 | 1 | 2_1 | 7 | 10 | 8 | 10 | 9 | 10 | 7.333 | 1.992 | 0.612 | 3.9666 | 0.3081 | 0.6215 | 0.504 | 49.1 | 70.1 | 59 | 64.55 | 0.052 | 39 | Bad | 32 | 17.1 | 0.327 | 65 | Fairly high | Non | 6.5245 | 4.4979 | 0.1766467 |  | 76.63 | 9.796667 | 28.65 | 3.744389 | Miyoshi
Talc TA-68R BC | Compact H | 2 | 2 | 2_2 | 8 | 10 | 7 | 10 | 10 | 10 | 7.333 | 1.992 | 0.612 | 3.9666 | 0.3081 | 0.6215 | 0.504 | 49.1 | 70.1 | 59 | 64.55 | 0.052 | 39 | Bad | 32 | 17.1 | 0.327 | 65 | Fairly high | Non | 6.5245 | 4.4979 | 0.1766467 |  | 76.63 | 9.796667 | 28.65 | 3.744389 | Miyoshi
Talc TA-68R BC | Compact H | 2 | 3 | 2_3 | 8 | 10 | 6 | 10 | 7 | 10 | 7.333 | 1.992 | 0.612 | 3.9666 | 0.3081 | 0.6215 | 0.504 | 49.1 | 70.1 | 59 | 64.55 | 0.052 | 39 | Bad | 32 | 17.1 | 0.327 | 65 | Fairly high | Non | 6.5245 | 4.4979 | 0.1766467 |  | 76.63 | 9.796667 | 28.65 | 3.744389 | Miyoshi
Talc TA-68R BC | Compact H | 2 | 4 | 2_4 | 8 | 9 | 7 | 7 | 8 | 8 | 7.333 | 1.992 | 0.612 | 3.9666 | 0.3081 | 0.6215 | 0.504 | 49.1 | 70.1 | 59 | 64.55 | 0.052 | 39 | Bad | 32 | 17.1 | 0.327 | 65 | Fairly high | Non | 6.5245 | 4.4979 | 0.1766467 |  | 76.63 | 9.796667 | 28.65 | 3.744389 | Miyoshi
Talc TA-68R BC | Compact H | 3 | 1 | 3_1 | 9 | 8 | 8 | 8 | 5 | 9 | 7.333 | 1.992 | 0.612 | 3.9666 | 0.3081 | 0.6215 | 0.504 | 49.1 | 70.1 | 59 | 64.55 | 0.052 | 39 | Bad | 32 | 17.1 | 0.327 | 65 | Fairly high | Non | 6.5245 | 4.4979 | 0.1766467 |  | 76.63 | 9.796667 | 28.65 | 3.744389 | Miyoshi
Talc TA-68R BC | Compact H | 3 | 2 | 3_2 | 8 | 10 | 8 | 8 | 9 | 9 | 7.333 | 1.992 | 0.612 | 3.9666 | 0.3081 | 0.6215 | 0.504 | 49.1 | 70.1 | 59 | 64.55 | 0.052 | 39 | Bad | 32 | 17.1 | 0.327 | 65 | Fairly high | Non | 6.5245 | 4.4979 | 0.1766467 |  | 76.63 | 9.796667 | 28.65 | 3.744389 | Miyoshi
Talc TA-68R BC | Compact H | 3 | 3 | 3_3 | 7 | 6 | 9 | 8 | 8 | 8 | 7.333 | 1.992 | 0.612 | 3.9666 | 0.3081 | 0.6215 | 0.504 | 49.1 | 70.1 | 59 | 64.55 | 0.052 | 39 | Bad | 32 | 17.1 | 0.327 | 65 | Fairly high | Non | 6.5245 | 4.4979 | 0.1766467 |  | 76.63 | 9.796667 | 28.65 | 3.744389 | Miyoshi
Talc TA-46R BC | Compact I | 1 | 1 | 1_1 | 6 | 8 | 10 | 9 | 10 | 8 | 6.7295 | 1.9625 | 0.603 | 4.3694 | 0.2973 | 0.5804 | 0.488 | 49.6 | 74.2 | 56.5 | 65.35 | 0.081 | 38.5 | Bad | 37.5 | 12.1 | 0.294 | 61 | Fairly high | Oui | 7.5193 | 5.2737 | 0.1769703 | 7.098636e-05 | 76.15667 | 9.913333 | 28.92 | 4.275791 | Miyoshi
Talc TA-46R BC | Compact I | 1 | 2 | 1_2 | 10 | 7 | 7 | 7 | 8 | 7 | 6.7295 | 1.9625 | 0.603 | 4.3694 | 0.2973 | 0.5804 | 0.488 | 49.6 | 74.2 | 56.5 | 65.35 | 0.081 | 38.5 | Bad | 37.5 | 12.1 | 0.294 | 61 | Fairly high | Oui | 7.5193 | 5.2737 | 0.1769703 | 7.098636e-05 | 76.15667 | 9.913333 | 28.92 | 4.275791 | Miyoshi
Talc TA-46R BC | Compact I | 1 | 3 | 1_3 | 6 | 8 | 8 | 5 | 7 | 6 | 6.7295 | 1.9625 | 0.603 | 4.3694 | 0.2973 | 0.5804 | 0.488 | 49.6 | 74.2 | 56.5 | 65.35 | 0.081 | 38.5 | Bad | 37.5 | 12.1 | 0.294 | 61 | Fairly high | Oui | 7.5193 | 5.2737 | 0.1769703 | 7.098636e-05 | 76.15667 | 9.913333 | 28.92 | 4.275791 | Miyoshi
Talc TA-46R BC | Compact I | 1 | 4 | 1_4 | 4 | 10 | 2 | 5 | 4 | 5 | 6.7295 | 1.9625 | 0.603 | 4.3694 | 0.2973 | 0.5804 | 0.488 | 49.6 | 74.2 | 56.5 | 65.35 | 0.081 | 38.5 | Bad | 37.5 | 12.1 | 0.294 | 61 | Fairly high | Oui | 7.5193 | 5.2737 | 0.1769703 | 7.098636e-05 | 76.15667 | 9.913333 | 28.92 | 4.275791 | Miyoshi
Talc TA-46R BC | Compact I | 2 | 1 | 2_1 | 10 | 10 | 9 | 10 | 4 | 10 | 6.7295 | 1.9625 | 0.603 | 4.3694 | 0.2973 | 0.5804 | 0.488 | 49.6 | 74.2 | 56.5 | 65.35 | 0.081 | 38.5 | Bad | 37.5 | 12.1 | 0.294 | 61 | Fairly high | Oui | 7.5193 | 5.2737 | 0.1769703 | 7.098636e-05 | 76.15667 | 9.913333 | 28.92 | 4.275791 | Miyoshi
Talc TA-46R BC | Compact I | 2 | 2 | 2_2 | 10 | 10 | 7 | 10 | 10 | 10 | 6.7295 | 1.9625 | 0.603 | 4.3694 | 0.2973 | 0.5804 | 0.488 | 49.6 | 74.2 | 56.5 | 65.35 | 0.081 | 38.5 | Bad | 37.5 | 12.1 | 0.294 | 61 | Fairly high | Oui | 7.5193 | 5.2737 | 0.1769703 | 7.098636e-05 | 76.15667 | 9.913333 | 28.92 | 4.275791 | Miyoshi
Talc TA-46R BC | Compact I | 2 | 3 | 2_3 | 10 | 10 | 4 | 10 | 10 | 5 | 6.7295 | 1.9625 | 0.603 | 4.3694 | 0.2973 | 0.5804 | 0.488 | 49.6 | 74.2 | 56.5 | 65.35 | 0.081 | 38.5 | Bad | 37.5 | 12.1 | 0.294 | 61 | Fairly high | Oui | 7.5193 | 5.2737 | 0.1769703 | 7.098636e-05 | 76.15667 | 9.913333 | 28.92 | 4.275791 | Miyoshi
Talc TA-46R BC | Compact I | 2 | 4 | 2_4 | 8 | 8 | 8 | 8 | 8 | 8 | 6.7295 | 1.9625 | 0.603 | 4.3694 | 0.2973 | 0.5804 | 0.488 | 49.6 | 74.2 | 56.5 | 65.35 | 0.081 | 38.5 | Bad | 37.5 | 12.1 | 0.294 | 61 | Fairly high | Oui | 7.5193 | 5.2737 | 0.1769703 | 7.098636e-05 | 76.15667 | 9.913333 | 28.92 | 4.275791 | Miyoshi
Talc TA-46R BC | Compact I | 3 | 1 | 3_1 | 9 | 7 | 9 | 7 | 5 | 9 | 6.7295 | 1.9625 | 0.603 | 4.3694 | 0.2973 | 0.5804 | 0.488 | 49.6 | 74.2 | 56.5 | 65.35 | 0.081 | 38.5 | Bad | 37.5 | 12.1 | 0.294 | 61 | Fairly high | Oui | 7.5193 | 5.2737 | 0.1769703 | 7.098636e-05 | 76.15667 | 9.913333 | 28.92 | 4.275791 | Miyoshi
Talc TA-46R BC | Compact I | 3 | 2 | 3_2 | 10 | 9 | 7 | 7 | 7 | 7 | 6.7295 | 1.9625 | 0.603 | 4.3694 | 0.2973 | 0.5804 | 0.488 | 49.6 | 74.2 | 56.5 | 65.35 | 0.081 | 38.5 | Bad | 37.5 | 12.1 | 0.294 | 61 | Fairly high | Oui | 7.5193 | 5.2737 | 0.1769703 | 7.098636e-05 | 76.15667 | 9.913333 | 28.92 | 4.275791 | Miyoshi
Talc TA-46R BC | Compact I | 3 | 3 | 3_3 | 8 | 2 | 6 | 8 | 10 | 9 | 6.7295 | 1.9625 | 0.603 | 4.3694 | 0.2973 | 0.5804 | 0.488 | 49.6 | 74.2 | 56.5 | 65.35 | 0.081 | 38.5 | Bad | 37.5 | 12.1 | 0.294 | 61 | Fairly high | Oui | 7.5193 | 5.2737 | 0.1769703 | 7.098636e-05 | 76.15667 | 9.913333 | 28.92 | 4.275791 | Miyoshi
Talc FHP | Compact J | 1 | 1 | 1_1 | 6 | 7 | 5 | 3 | 3 | 5 | 6.054 | 2.09 | 0.642 | 3.8164 | 0.314 | 0.5955 | 0.473 | 40.3 | 62.9 | 50.3 | 56.6 | 0.064 | 48.5 | Not good | 23.2 | 17.1 | 0.369 | 78 | Fairly high | Oui | 8.7265 | 5.666733 | 0.193561 | 5.456514e-05 | 76.56333 | 9.223333 | 25.75 | 2.584292 | Sensient | Ammonium C6-16 Perfluoroalkylethyl Phosphate | Fournit des propriétés hydrophobes et lipophobes améliorant la résistance à l'usure, ainsi qu'une bonne résistance aux conditions acides et alcalines
Talc FHP | Compact J | 1 | 2 | 1_2 | 7 | 8 | 6 | 7 | 6 | 8 | 6.054 | 2.09 | 0.642 | 3.8164 | 0.314 | 0.5955 | 0.473 | 40.3 | 62.9 | 50.3 | 56.6 | 0.064 | 48.5 | Not good | 23.2 | 17.1 | 0.369 | 78 | Fairly high | Oui | 8.7265 | 5.666733 | 0.193561 | 5.456514e-05 | 76.56333 | 9.223333 | 25.75 | 2.584292 | Sensient | Ammonium C6-16 Perfluoroalkylethyl Phosphate | Fournit des propriétés hydrophobes et lipophobes améliorant la résistance à l'usure, ainsi qu'une bonne résistance aux conditions acides et alcalines
Talc FHP | Compact J | 1 | 3 | 1_3 | 6 | 7 | 5 | 5 | 2 | 4 | 6.054 | 2.09 | 0.642 | 3.8164 | 0.314 | 0.5955 | 0.473 | 40.3 | 62.9 | 50.3 | 56.6 | 0.064 | 48.5 | Not good | 23.2 | 17.1 | 0.369 | 78 | Fairly high | Oui | 8.7265 | 5.666733 | 0.193561 | 5.456514e-05 | 76.56333 | 9.223333 | 25.75 | 2.584292 | Sensient | Ammonium C6-16 Perfluoroalkylethyl Phosphate | Fournit des propriétés hydrophobes et lipophobes améliorant la résistance à l'usure, ainsi qu'une bonne résistance aux conditions acides et alcalines
Talc FHP | Compact J | 1 | 4 | 1_4 | 2 | 9 | 1 | 6 | 1 | 8 | 6.054 | 2.09 | 0.642 | 3.8164 | 0.314 | 0.5955 | 0.473 | 40.3 | 62.9 | 50.3 | 56.6 | 0.064 | 48.5 | Not good | 23.2 | 17.1 | 0.369 | 78 | Fairly high | Oui | 8.7265 | 5.666733 | 0.193561 | 5.456514e-05 | 76.56333 | 9.223333 | 25.75 | 2.584292 | Sensient | Ammonium C6-16 Perfluoroalkylethyl Phosphate | Fournit des propriétés hydrophobes et lipophobes améliorant la résistance à l'usure, ainsi qu'une bonne résistance aux conditions acides et alcalines
Talc FHP | Compact J | 2 | 1 | 2_1 | 8 | 10 | 6 | 7 | 2 | 10 | 6.054 | 2.09 | 0.642 | 3.8164 | 0.314 | 0.5955 | 0.473 | 40.3 | 62.9 | 50.3 | 56.6 | 0.064 | 48.5 | Not good | 23.2 | 17.1 | 0.369 | 78 | Fairly high | Oui | 8.7265 | 5.666733 | 0.193561 | 5.456514e-05 | 76.56333 | 9.223333 | 25.75 | 2.584292 | Sensient | Ammonium C6-16 Perfluoroalkylethyl Phosphate | Fournit des propriétés hydrophobes et lipophobes améliorant la résistance à l'usure, ainsi qu'une bonne résistance aux conditions acides et alcalines
Talc FHP | Compact J | 2 | 2 | 2_2 | 9 | 8 | 5 | 10 | 1 | 10 | 6.054 | 2.09 | 0.642 | 3.8164 | 0.314 | 0.5955 | 0.473 | 40.3 | 62.9 | 50.3 | 56.6 | 0.064 | 48.5 | Not good | 23.2 | 17.1 | 0.369 | 78 | Fairly high | Oui | 8.7265 | 5.666733 | 0.193561 | 5.456514e-05 | 76.56333 | 9.223333 | 25.75 | 2.584292 | Sensient | Ammonium C6-16 Perfluoroalkylethyl Phosphate | Fournit des propriétés hydrophobes et lipophobes améliorant la résistance à l'usure, ainsi qu'une bonne résistance aux conditions acides et alcalines
Talc FHP | Compact J | 2 | 3 | 2_3 | 8 | 10 | 1 | 10 | 0 | 10 | 6.054 | 2.09 | 0.642 | 3.8164 | 0.314 | 0.5955 | 0.473 | 40.3 | 62.9 | 50.3 | 56.6 | 0.064 | 48.5 | Not good | 23.2 | 17.1 | 0.369 | 78 | Fairly high | Oui | 8.7265 | 5.666733 | 0.193561 | 5.456514e-05 | 76.56333 | 9.223333 | 25.75 | 2.584292 | Sensient | Ammonium C6-16 Perfluoroalkylethyl Phosphate | Fournit des propriétés hydrophobes et lipophobes améliorant la résistance à l'usure, ainsi qu'une bonne résistance aux conditions acides et alcalines
Talc FHP | Compact J | 2 | 4 | 2_4 | 7 | 5 | 5 | 3 | 2 | 3 | 6.054 | 2.09 | 0.642 | 3.8164 | 0.314 | 0.5955 | 0.473 | 40.3 | 62.9 | 50.3 | 56.6 | 0.064 | 48.5 | Not good | 23.2 | 17.1 | 0.369 | 78 | Fairly high | Oui | 8.7265 | 5.666733 | 0.193561 | 5.456514e-05 | 76.56333 | 9.223333 | 25.75 | 2.584292 | Sensient | Ammonium C6-16 Perfluoroalkylethyl Phosphate | Fournit des propriétés hydrophobes et lipophobes améliorant la résistance à l'usure, ainsi qu'une bonne résistance aux conditions acides et alcalines
Talc FHP | Compact J | 3 | 1 | 3_1 | 6 | 9 | 8 | 6 | 4 | 7 | 6.054 | 2.09 | 0.642 | 3.8164 | 0.314 | 0.5955 | 0.473 | 40.3 | 62.9 | 50.3 | 56.6 | 0.064 | 48.5 | Not good | 23.2 | 17.1 | 0.369 | 78 | Fairly high | Oui | 8.7265 | 5.666733 | 0.193561 | 5.456514e-05 | 76.56333 | 9.223333 | 25.75 | 2.584292 | Sensient | Ammonium C6-16 Perfluoroalkylethyl Phosphate | Fournit des propriétés hydrophobes et lipophobes améliorant la résistance à l'usure, ainsi qu'une bonne résistance aux conditions acides et alcalines
Talc FHP | Compact J | 3 | 2 | 3_2 | 10 | 8.5 | 7 | 4 | 2 | 3 | 6.054 | 2.09 | 0.642 | 3.8164 | 0.314 | 0.5955 | 0.473 | 40.3 | 62.9 | 50.3 | 56.6 | 0.064 | 48.5 | Not good | 23.2 | 17.1 | 0.369 | 78 | Fairly high | Oui | 8.7265 | 5.666733 | 0.193561 | 5.456514e-05 | 76.56333 | 9.223333 | 25.75 | 2.584292 | Sensient | Ammonium C6-16 Perfluoroalkylethyl Phosphate | Fournit des propriétés hydrophobes et lipophobes améliorant la résistance à l'usure, ainsi qu'une bonne résistance aux conditions acides et alcalines
Talc FHP | Compact J | 3 | 3 | 3_3 | 10 | 6 | 10 | 10 | 3 | 10 | 6.054 | 2.09 | 0.642 | 3.8164 | 0.314 | 0.5955 | 0.473 | 40.3 | 62.9 | 50.3 | 56.6 | 0.064 | 48.5 | Not good | 23.2 | 17.1 | 0.369 | 78 | Fairly high | Oui | 8.7265 | 5.666733 | 0.193561 | 5.456514e-05 | 76.56333 | 9.223333 | 25.75 | 2.584292 | Sensient | Ammonium C6-16 Perfluoroalkylethyl Phosphate | Fournit des propriétés hydrophobes et lipophobes améliorant la résistance à l'usure, ainsi qu'une bonne résistance aux conditions acides et alcalines
Talc SA-TA-13R | Compact K | 1 | 1 | 1_1 | 7 | 10 | 6 | 8 | 5 | 7 | 5.479 | 1.535 | 0.475 | 2.7804 | 0.243 | 0.5211 | 0.534 | 54 | 71.2 | 65.4 | 68.3 | 0.355 | 31 | Bad | 43.9 | 10.1 | 0.313 | 48 | Tends to flush | Oui | 5.6706 | 4.029567 | 0.2528587 | 6.709794e-05 | 77.34667 | 9.53 | 27.63 | 2.505612 | Miyoshi | Dimethicone | Traitement hydrophobe apportant : - Une sensation unique et élégante de frais et d'humide - Excellent développement de la couleur - Bonne imperméabilité à l'eau - Excellentes propriétés d'adhérence à la peau
Talc SA-TA-13R | Compact K | 1 | 2 | 1_2 | 8 | 7 | 3 | 7 | 9 | 7 | 5.479 | 1.535 | 0.475 | 2.7804 | 0.243 | 0.5211 | 0.534 | 54 | 71.2 | 65.4 | 68.3 | 0.355 | 31 | Bad | 43.9 | 10.1 | 0.313 | 48 | Tends to flush | Oui | 5.6706 | 4.029567 | 0.2528587 | 6.709794e-05 | 77.34667 | 9.53 | 27.63 | 2.505612 | Miyoshi | Dimethicone
Talc SA-TA-13R | Compact K | 1 | 3 | 1_3 | 10 | 6 | 9 | 7 | 7 | 7 | 5.479 | 1.535 | 0.475 | 2.7804 | 0.243 | 0.5211 | 0.534 | 54 | 71.2 | 65.4 | 68.3 | 0.355 | 31 | Bad | 43.9 | 10.1 | 0.313 | 48 | Tends to flush | Oui | 5.6706 | 4.029567 | 0.2528587 | 6.709794e-05 | 77.34667 | 9.53 | 27.63 | 2.505612 | Miyoshi | Dimethicone
Talc SA-TA-13R | Compact K | 1 | 4 | 1_4 | 5 | 10 | 3 | 7 | 6 | 9 | 5.479 | 1.535 | 0.475 | 2.7804 | 0.243 | 0.5211 | 0.534 | 54 | 71.2 | 65.4 | 68.3 | 0.355 | 31 | Bad | 43.9 | 10.1 | 0.313 | 48 | Tends to flush | Oui | 5.6706 | 4.029567 | 0.2528587 | 6.709794e-05 | 77.34667 | 9.53 | 27.63 | 2.505612 | Miyoshi | Dimethicone
Talc SA-TA-13R | Compact K | 2 | 1 | 2_1 | 10 | 10 | 10 | 10 | 10 | 10 | 5.479 | 1.535 | 0.475 | 2.7804 | 0.243 | 0.5211 | 0.534 | 54 | 71.2 | 65.4 | 68.3 | 0.355 | 31 | Bad | 43.9 | 10.1 | 0.313 | 48 | Tends to flush | Oui | 5.6706 | 4.029567 | 0.2528587 | 6.709794e-05 | 77.34667 | 9.53 | 27.63 | 2.505612 | Miyoshi | Dimethicone
Talc SA-TA-13R | Compact K | 2 | 2 | 2_2 | 10 | 10 | 8 | 10 | 9 | 10 | 5.479 | 1.535 | 0.475 | 2.7804 | 0.243 | 0.5211 | 0.534 | 54 | 71.2 | 65.4 | 68.3 | 0.355 | 31 | Bad | 43.9 | 10.1 | 0.313 | 48 | Tends to flush | Oui | 5.6706 | 4.029567 | 0.2528587 | 6.709794e-05 | 77.34667 | 9.53 | 27.63 | 2.505612 | Miyoshi | Dimethicone
Talc SA-TA-13R | Compact K | 2 | 3 | 2_3 | 9 | 10 | 5 | 10 | 8 | 10 | 5.479 | 1.535 | 0.475 | 2.7804 | 0.243 | 0.5211 | 0.534 | 54 | 71.2 | 65.4 | 68.3 | 0.355 | 31 | Bad | 43.9 | 10.1 | 0.313 | 48 | Tends to flush | Oui | 5.6706 | 4.029567 | 0.2528587 | 6.709794e-05 | 77.34667 | 9.53 | 27.63 | 2.505612 | Miyoshi | Dimethicone
Talc SA-TA-13R | Compact K | 2 | 4 | 2_4 | 9 | 8 | 8 | 7 | 8 | 8 | 5.479 | 1.535 | 0.475 | 2.7804 | 0.243 | 0.5211 | 0.534 | 54 | 71.2 | 65.4 | 68.3 | 0.355 | 31 | Bad | 43.9 | 10.1 | 0.313 | 48 | Tends to flush | Oui | 5.6706 | 4.029567 | 0.2528587 | 6.709794e-05 | 77.34667 | 9.53 | 27.63 | 2.505612 | Miyoshi | Dimethicone
Talc SA-TA-13R | Compact K | 3 | 1 | 3_1 | 10 | 7 | 8 | 8 | 4 | 7 | 5.479 | 1.535 | 0.475 | 2.7804 | 0.243 | 0.5211 | 0.534 | 54 | 71.2 | 65.4 | 68.3 | 0.355 | 31 | Bad | 43.9 | 10.1 | 0.313 | 48 | Tends to flush | Oui | 5.6706 | 4.029567 | 0.2528587 | 6.709794e-05 | 77.34667 | 9.53 | 27.63 | 2.505612 | Miyoshi | Dimethicone
Talc SA-TA-13R | Compact K | 3 | 2 | 3_2 | 9 | 7 | 8 | 6.5 | 6 | 7 | 5.479 | 1.535 | 0.475 | 2.7804 | 0.243 | 0.5211 | 0.534 | 54 | 71.2 | 65.4 | 68.3 | 0.355 | 31 | Bad | 43.9 | 10.1 | 0.313 | 48 | Tends to flush | Oui | 5.6706 | 4.029567 | 0.2528587 | 6.709794e-05 | 77.34667 | 9.53 | 27.63 | 2.505612 | Miyoshi | Dimethicone
Talc SA-TA-13R | Compact K | 3 | 3 | 3_3 | 8 | 6 | 6 | 10 | 10 | 10 | 5.479 | 1.535 | 0.475 | 2.7804 | 0.243 | 0.5211 | 0.534 | 54 | 71.2 | 65.4 | 68.3 | 0.355 | 31 | Bad | 43.9 | 10.1 | 0.313 | 48 | Tends to flush | Oui | 5.6706 | 4.029567 | 0.2528587 | 6.709794e-05 | 77.34667 | 9.53 | 27.63 | 2.505612 | Miyoshi | Dimethicone
Talc ADT-C | Compact L | 1 | 1 | 1_1 | 10 | 4 | 0 | 4 | 2 | 6 | 22.8445 | 1.9385 | 0.596 | 0.6122 | 0.4694 | 0.9309 | 0.496 | 51.7 | 67.2 | 58.8 | 63 | 0.308 | 33.5 | Bad | 38.5 | 13.2 | 0.075 | 48 | Tends to flush | Oui | 7.4687 | 5.102833 | 0.2009437 | 8.902678e-06 | 70.56667 | 12.05 | 29.39 | 9.750135 | Sensient | Isopropyl Titanium Triisostearate & Bis-PEG-15 Dimethicone/IPDI Copolymer & PEG-2 Soyamine | Développement de la couleur plus forte, rend hydrophobe, améliore la longue tenue du maquillage
Talc ADT-C | Compact L | 1 | 2 | 1_2 | 8 | 6 | 1 | 6 | 3 | 6 | 22.8445 | 1.9385 | 0.596 | 0.6122 | 0.4694 | 0.9309 | 0.496 | 51.7 | 67.2 | 58.8 | 63 | 0.308 | 33.5 | Bad | 38.5 | 13.2 | 0.075 | 48 | Tends to flush | Oui | 7.4687 | 5.102833 | 0.2009437 | 8.902678e-06 | 70.56667 | 12.05 | 29.39 | 9.750135 | Sensient | Isopropyl Titanium Triisostearate & Bis-PEG-15 Dimethicone/IPDI Copolymer & PEG-2 Soyamine | Développement de la couleur plus forte, rend hydrophobe, améliore la longue tenue du maquillage
Talc ADT-C | Compact L | 1 | 3 | 1_3 | 8 | 6 | 7 | 5 | 2 | 2 | 22.8445 | 1.9385 | 0.596 | 0.6122 | 0.4694 | 0.9309 | 0.496 | 51.7 | 67.2 | 58.8 | 63 | 0.308 | 33.5 | Bad | 38.5 | 13.2 | 0.075 | 48 | Tends to flush | Oui | 7.4687 | 5.102833 | 0.2009437 | 8.902678e-06 | 70.56667 | 12.05 | 29.39 | 9.750135 | Sensient | Isopropyl Titanium Triisostearate & Bis-PEG-15 Dimethicone/IPDI Copolymer & PEG-2 Soyamine | Développement de la couleur plus forte, rend hydrophobe, améliore la longue tenue du maquillage
Talc ADT-C | Compact L | 1 | 4 | 1_4 | 4 | 6 | 1 | 5 | 1 | 9 | 22.8445 | 1.9385 | 0.596 | 0.6122 | 0.4694 | 0.9309 | 0.496 | 51.7 | 67.2 | 58.8 | 63 | 0.308 | 33.5 | Bad | 38.5 | 13.2 | 0.075 | 48 | Tends to flush | Oui | 7.4687 | 5.102833 | 0.2009437 | 8.902678e-06 | 70.56667 | 12.05 | 29.39 | 9.750135 | Sensient | Isopropyl Titanium Triisostearate & Bis-PEG-15 Dimethicone/IPDI Copolymer & PEG-2 Soyamine | Développement de la couleur plus forte, rend hydrophobe, améliore la longue tenue du maquillage
Talc ADT-C | Compact L | 2 | 1 | 2_1 | 7 | 10 | 1 | 10 | 2 | 8 | 22.8445 | 1.9385 | 0.596 | 0.6122 | 0.4694 | 0.9309 | 0.496 | 51.7 | 67.2 | 58.8 | 63 | 0.308 | 33.5 | Bad | 38.5 | 13.2 | 0.075 | 48 | Tends to flush | Oui | 7.4687 | 5.102833 | 0.2009437 | 8.902678e-06 | 70.56667 | 12.05 | 29.39 | 9.750135 | Sensient | Isopropyl Titanium Triisostearate & Bis-PEG-15 Dimethicone/IPDI Copolymer & PEG-2 Soyamine | Développement de la couleur plus forte, rend hydrophobe, améliore la longue tenue du maquillage
Talc ADT-C | Compact L | 2 | 2 | 2_2 | 9 | 9 | 2 | 10 | 1 | 10 | 22.8445 | 1.9385 | 0.596 | 0.6122 | 0.4694 | 0.9309 | 0.496 | 51.7 | 67.2 | 58.8 | 63 | 0.308 | 33.5 | Bad | 38.5 | 13.2 | 0.075 | 48 | Tends to flush | Oui | 7.4687 | 5.102833 | 0.2009437 | 8.902678e-06 | 70.56667 | 12.05 | 29.39 | 9.750135 | Sensient | Isopropyl Titanium Triisostearate & Bis-PEG-15 Dimethicone/IPDI Copolymer & PEG-2 Soyamine | Développement de la couleur plus forte, rend hydrophobe, améliore la longue tenue du maquillage
Talc ADT-C | Compact L | 2 | 3 | 2_3 | 7 | 10 | 0 | 8 | 0 | 10 | 22.8445 | 1.9385 | 0.596 | 0.6122 | 0.4694 | 0.9309 | 0.496 | 51.7 | 67.2 | 58.8 | 63 | 0.308 | 33.5 | Bad | 38.5 | 13.2 | 0.075 | 48 | Tends to flush | Oui | 7.4687 | 5.102833 | 0.2009437 | 8.902678e-06 | 70.56667 | 12.05 | 29.39 | 9.750135 | Sensient | Isopropyl Titanium Triisostearate & Bis-PEG-15 Dimethicone/IPDI Copolymer & PEG-2 Soyamine | Développement de la couleur plus forte, rend hydrophobe, améliore la longue tenue du maquillage
Talc ADT-C | Compact L | 2 | 4 | 2_4 | 8 | 5 | 3 | 3 | 0 | 3 | 22.8445 | 1.9385 | 0.596 | 0.6122 | 0.4694 | 0.9309 | 0.496 | 51.7 | 67.2 | 58.8 | 63 | 0.308 | 33.5 | Bad | 38.5 | 13.2 | 0.075 | 48 | Tends to flush | Oui | 7.4687 | 5.102833 | 0.2009437 | 8.902678e-06 | 70.56667 | 12.05 | 29.39 | 9.750135 | Sensient | Isopropyl Titanium Triisostearate & Bis-PEG-15 Dimethicone/IPDI Copolymer & PEG-2 Soyamine | Développement de la couleur plus forte, rend hydrophobe, améliore la longue tenue du maquillage
Talc ADT-C | Compact L | 3 | 1 | 3_1 | 6 | 5 | 2 | 1 | 1 | 1 | 22.8445 | 1.9385 | 0.596 | 0.6122 | 0.4694 | 0.9309 | 0.496 | 51.7 | 67.2 | 58.8 | 63 | 0.308 | 33.5 | Bad | 38.5 | 13.2 | 0.075 | 48 | Tends to flush | Oui | 7.4687 | 5.102833 | 0.2009437 | 8.902678e-06 | 70.56667 | 12.05 | 29.39 | 9.750135 | Sensient | Isopropyl Titanium Triisostearate & Bis-PEG-15 Dimethicone/IPDI Copolymer & PEG-2 Soyamine | Développement de la couleur plus forte, rend hydrophobe, améliore la longue tenue du maquillage
Talc ADT-C | Compact L | 3 | 2 | 3_2 | 7 | 5 | 3 | 5 | 4 | 3.5 | 22.8445 | 1.9385 | 0.596 | 0.6122 | 0.4694 | 0.9309 | 0.496 | 51.7 | 67.2 | 58.8 | 63 | 0.308 | 33.5 | Bad | 38.5 | 13.2 | 0.075 | 48 | Tends to flush | Oui | 7.4687 | 5.102833 | 0.2009437 | 8.902678e-06 | 70.56667 | 12.05 | 29.39 | 9.750135 | Sensient | Isopropyl Titanium Triisostearate & Bis-PEG-15 Dimethicone/IPDI Copolymer & PEG-2 Soyamine | Développement de la couleur plus forte, rend hydrophobe, améliore la longue tenue du maquillage
Talc ADT-C | Compact L | 3 | 3 | 3_3 | 8 | 10 | 3 | 6 | 4 | 7 | 22.8445 | 1.9385 | 0.596 | 0.6122 | 0.4694 | 0.9309 | 0.496 | 51.7 | 67.2 | 58.8 | 63 | 0.308 | 33.5 | Bad | 38.5 | 13.2 | 0.075 | 48 | Tends to flush | Oui | 7.4687 | 5.102833 | 0.2009437 | 8.902678e-06 | 70.56667 | 12.05 | 29.39 | 9.750135 | Sensient | Isopropyl Titanium Triisostearate & Bis-PEG-15 Dimethicone/IPDI Copolymer & PEG-2 Soyamine | Développement de la couleur plus forte, rend hydrophobe, améliore la longue tenue du maquillage
Talc K-1 CB/LL | Compact M | 1 | 1 | 1_1 | 10 | 9 | 6 | 6 | 2 | 7 | 4.442 | 1.813 | 0.556 | 2.7755 | 0.431 | 0.8349 | 0.484 | 50.5 | 63.9 | 53.6 | 58.75 | 0.208 | 40 | Not good | 30.4 | 20.1 | 0.471 | 75.5 | Fairly high | Oui | 7.7016 | 5.6331 | 0.136359 | 0.0007294592 | 78.09333 | 9.063333 | 27.48 | 1.773477 | Hock Chemie Entreprise | N'-lauroyl-l-lysine | Améliore la texture, laisse une sensation douce et soyeuse sur la peau
Talc K-1 CB/LL | Compact M | 1 | 2 | 1_2 | 10 | 10 | 5 | 8 | 6 | 9 | 4.442 | 1.813 | 0.556 | 2.7755 | 0.431 | 0.8349 | 0.484 | 50.5 | 63.9 | 53.6 | 58.75 | 0.208 | 40 | Not good | 30.4 | 20.1 | 0.471 | 75.5 | Fairly high | Oui | 7.7016 | 5.6331 | 0.136359 | 0.0007294592 | 78.09333 | 9.063333 | 27.48 | 1.773477 | Hock Chemie Entreprise | N'-lauroyl-l-lysine | Améliore la texture, laisse une sensation douce et soyeuse sur la peau
Talc K-1 CB/LL | Compact M | 1 | 3 | 1_3 | 8 | 7 | 6 | 8 | 10 | 10 | 4.442 | 1.813 | 0.556 | 2.7755 | 0.431 | 0.8349 | 0.484 | 50.5 | 63.9 | 53.6 | 58.75 | 0.208 | 40 | Not good | 30.4 | 20.1 | 0.471 | 75.5 | Fairly high | Oui | 7.7016 | 5.6331 | 0.136359 | 0.0007294592 | 78.09333 | 9.063333 | 27.48 | 1.773477 | Hock Chemie Entreprise | N'-lauroyl-l-lysine | Améliore la texture, laisse une sensation douce et soyeuse sur la peau
Talc K-1 CB/LL | Compact M | 1 | 4 | 1_4 | 4 | 7 | 4 | 6 | 5 | 6 | 4.442 | 1.813 | 0.556 | 2.7755 | 0.431 | 0.8349 | 0.484 | 50.5 | 63.9 | 53.6 | 58.75 | 0.208 | 40 | Not good | 30.4 | 20.1 | 0.471 | 75.5 | Fairly high | Oui | 7.7016 | 5.6331 | 0.136359 | 0.0007294592 | 78.09333 | 9.063333 | 27.48 | 1.773477 | Hock Chemie Entreprise | N'-lauroyl-l-lysine | Améliore la texture, laisse une sensation douce et soyeuse sur la peau
Talc K-1 CB/LL | Compact M | 2 | 1 | 2_1 | 9 | 10 | 10 | 10 | 8 | 10 | 4.442 | 1.813 | 0.556 | 2.7755 | 0.431 | 0.8349 | 0.484 | 50.5 | 63.9 | 53.6 | 58.75 | 0.208 | 40 | Not good | 30.4 | 20.1 | 0.471 | 75.5 | Fairly high | Oui | 7.7016 | 5.6331 | 0.136359 | 0.0007294592 | 78.09333 | 9.063333 | 27.48 | 1.773477 | Hock Chemie Entreprise | N'-lauroyl-l-lysine | Améliore la texture, laisse une sensation douce et soyeuse sur la peau
Talc K-1 CB/LL | Compact M | 2 | 2 | 2_2 | 8 | 10 | 10 | 10 | 8 | 10 | 4.442 | 1.813 | 0.556 | 2.7755 | 0.431 | 0.8349 | 0.484 | 50.5 | 63.9 | 53.6 | 58.75 | 0.208 | 40 | Not good | 30.4 | 20.1 | 0.471 | 75.5 | Fairly high | Oui | 7.7016 | 5.6331 | 0.136359 | 0.0007294592 | 78.09333 | 9.063333 | 27.48 | 1.773477 | Hock Chemie Entreprise | N'-lauroyl-l-lysine | Améliore la texture, laisse une sensation douce et soyeuse sur la peau
Talc K-1 CB/LL | Compact M | 2 | 3 | 2_3 | 10 | 10 | 4 | 10 | 10 | 10 | 4.442 | 1.813 | 0.556 | 2.7755 | 0.431 | 0.8349 | 0.484 | 50.5 | 63.9 | 53.6 | 58.75 | 0.208 | 40 | Not good | 30.4 | 20.1 | 0.471 | 75.5 | Fairly high | Oui | 7.7016 | 5.6331 | 0.136359 | 0.0007294592 | 78.09333 | 9.063333 | 27.48 | 1.773477 | Hock Chemie Entreprise | N'-lauroyl-l-lysine | Améliore la texture, laisse une sensation douce et soyeuse sur la peau
Talc K-1 CB/LL | Compact M | 2 | 4 | 2_4 | 8 | 7 | 6 | 7 | 8 | 8 | 4.442 | 1.813 | 0.556 | 2.7755 | 0.431 | 0.8349 | 0.484 | 50.5 | 63.9 | 53.6 | 58.75 | 0.208 | 40 | Not good | 30.4 | 20.1 | 0.471 | 75.5 | Fairly high | Oui | 7.7016 | 5.6331 | 0.136359 | 0.0007294592 | 78.09333 | 9.063333 | 27.48 | 1.773477 | Hock Chemie Entreprise | N'-lauroyl-l-lysine | Améliore la texture, laisse une sensation douce et soyeuse sur la peau
Talc K-1 CB/LL | Compact M | 3 | 1 | 3_1 | 7 | 8 | 10 | 8 | 4 | 7 | 4.442 | 1.813 | 0.556 | 2.7755 | 0.431 | 0.8349 | 0.484 | 50.5 | 63.9 | 53.6 | 58.75 | 0.208 | 40 | Not good | 30.4 | 20.1 | 0.471 | 75.5 | Fairly high | Oui | 7.7016 | 5.6331 | 0.136359 | 0.0007294592 | 78.09333 | 9.063333 | 27.48 | 1.773477 | Hock Chemie Entreprise | N'-lauroyl-l-lysine | Améliore la texture, laisse une sensation douce et soyeuse sur la peau
Talc K-1 CB/LL | Compact M | 3 | 2 | 3_2 | 10 | 10 | 10 | 7 | 8 | 7 | 4.442 | 1.813 | 0.556 | 2.7755 | 0.431 | 0.8349 | 0.484 | 50.5 | 63.9 | 53.6 | 58.75 | 0.208 | 40 | Not good | 30.4 | 20.1 | 0.471 | 75.5 | Fairly high | Oui | 7.7016 | 5.6331 | 0.136359 | 0.0007294592 | 78.09333 | 9.063333 | 27.48 | 1.773477 | Hock Chemie Entreprise | N'-lauroyl-l-lysine | Améliore la texture, laisse une sensation douce et soyeuse sur la peau
Talc K-1 CB/LL | Compact M | 3 | 3 | 3_3 | 10 | 6 | 6 | 5 | 10 | 5 | 4.442 | 1.813 | 0.556 | 2.7755 | 0.431 | 0.8349 | 0.484 | 50.5 | 63.9 | 53.6 | 58.75 | 0.208 | 40 | Not good | 30.4 | 20.1 | 0.471 | 75.5 | Fairly high | Oui | 7.7016 | 5.6331 | 0.136359 | 0.0007294592 | 78.09333 | 9.063333 | 27.48 | 1.773477 | Hock Chemie Entreprise | N'-lauroyl-l-lysine | Améliore la texture, laisse une sensation douce et soyeuse sur la peau
Talc Officinal | Compact N | 1 | 1 | 1_1 | 7 | 5 | 4 | 8 | 3 | 8 | 13.8 | 2.42 | 0.799 | 2.294 | 0.4863 | 1.0101 | 0.519 | 43.6 | 74.2 | 64.1 | 69.15 | 0.037 | 43 | Not good | 30.9 | 12.7 | 0.26 | 62 | Fairly high | Oui | 6.98495 | 4.7516 | 0.1651622 | 0.0001469662 | 74.79333 | 10.34 | 29.48 | 5.730347 | Cooper
Talc Officinal | Compact N | 1 | 2 | 1_2 | 7 | 7 | 4 | 8 | 5 | 9 | 13.8 | 2.42 | 0.799 | 2.294 | 0.4863 | 1.0101 | 0.519 | 43.6 | 74.2 | 64.1 | 69.15 | 0.037 | 43 | Not good | 30.9 | 12.7 | 0.26 | 62 | Fairly high | Oui | 6.98495 | 4.7516 | 0.1651622 | 0.0001469662 | 74.79333 | 10.34 | 29.48 | 5.730347 | Cooper
Talc Officinal | Compact N | 1 | 3 | 1_3 | 5 | 6 | 5 | 7 | 5 | 10 | 13.8 | 2.42 | 0.799 | 2.294 | 0.4863 | 1.0101 | 0.519 | 43.6 | 74.2 | 64.1 | 69.15 | 0.037 | 43 | Not good | 30.9 | 12.7 | 0.26 | 62 | Fairly high | Oui | 6.98495 | 4.7516 | 0.1651622 | 0.0001469662 | 74.79333 | 10.34 | 29.48 | 5.730347 | Cooper
Talc Officinal | Compact N | 1 | 4 | 1_4 | 2 | 9 | 0 | 8 | 2 | 8 | 13.8 | 2.42 | 0.799 | 2.294 | 0.4863 | 1.0101 | 0.519 | 43.6 | 74.2 | 64.1 | 69.15 | 0.037 | 43 | Not good | 30.9 | 12.7 | 0.26 | 62 | Fairly high | Oui | 6.98495 | 4.7516 | 0.1651622 | 0.0001469662 | 74.79333 | 10.34 | 29.48 | 5.730347 | Cooper
Talc Officinal | Compact N | 2 | 1 | 2_1 | 10 | 9 | 6 | 10 | 7 | 10 | 13.8 | 2.42 | 0.799 | 2.294 | 0.4863 | 1.0101 | 0.519 | 43.6 | 74.2 | 64.1 | 69.15 | 0.037 | 43 | Not good | 30.9 | 12.7 | 0.26 | 62 | Fairly high | Oui | 6.98495 | 4.7516 | 0.1651622 | 0.0001469662 | 74.79333 | 10.34 | 29.48 | 5.730347 | Cooper
Talc Officinal | Compact N | 2 | 2 | 2_2 | 10 | 10 | 10 | 10 | 7 | 10 | 13.8 | 2.42 | 0.799 | 2.294 | 0.4863 | 1.0101 | 0.519 | 43.6 | 74.2 | 64.1 | 69.15 | 0.037 | 43 | Not good | 30.9 | 12.7 | 0.26 | 62 | Fairly high | Oui | 6.98495 | 4.7516 | 0.1651622 | 0.0001469662 | 74.79333 | 10.34 | 29.48 | 5.730347 | Cooper
Talc Officinal | Compact N | 2 | 3 | 2_3 | 9 | 10 | 3 | 10 | 1 | 10 | 13.8 | 2.42 | 0.799 | 2.294 | 0.4863 | 1.0101 | 0.519 | 43.6 | 74.2 | 64.1 | 69.15 | 0.037 | 43 | Not good | 30.9 | 12.7 | 0.26 | 62 | Fairly high | Oui | 6.98495 | 4.7516 | 0.1651622 | 0.0001469662 | 74.79333 | 10.34 | 29.48 | 5.730347 | Cooper
Talc Officinal | Compact N | 2 | 4 | 2_4 | 9 | 7 | 8 | 8 | 9 | 9 | 13.8 | 2.42 | 0.799 | 2.294 | 0.4863 | 1.0101 | 0.519 | 43.6 | 74.2 | 64.1 | 69.15 | 0.037 | 43 | Not good | 30.9 | 12.7 | 0.26 | 62 | Fairly high | Oui | 6.98495 | 4.7516 | 0.1651622 | 0.0001469662 | 74.79333 | 10.34 | 29.48 | 5.730347 | Cooper
Talc Officinal | Compact N | 3 | 1 | 3_1 | 8 | 7 | 9 | 8 | 4 | 8 | 13.8 | 2.42 | 0.799 | 2.294 | 0.4863 | 1.0101 | 0.519 | 43.6 | 74.2 | 64.1 | 69.15 | 0.037 | 43 | Not good | 30.9 | 12.7 | 0.26 | 62 | Fairly high | Oui | 6.98495 | 4.7516 | 0.1651622 | 0.0001469662 | 74.79333 | 10.34 | 29.48 | 5.730347 | Cooper
Talc Officinal | Compact N | 3 | 2 | 3_2 | 8 | 9 | 6.5 | 7 | 5 | 6.5 | 13.8 | 2.42 | 0.799 | 2.294 | 0.4863 | 1.0101 | 0.519 | 43.6 | 74.2 | 64.1 | 69.15 | 0.037 | 43 | Not good | 30.9 | 12.7 | 0.26 | 62 | Fairly high | Oui | 6.98495 | 4.7516 | 0.1651622 | 0.0001469662 | 74.79333 | 10.34 | 29.48 | 5.730347 | Cooper
Talc Officinal | Compact N | 3 | 3 | 3_3 | 7 | 5 | 5 | 8 | 8 | 10 | 13.8 | 2.42 | 0.799 | 2.294 | 0.4863 | 1.0101 | 0.519 | 43.6 | 74.2 | 64.1 | 69.15 | 0.037 | 43 | Not good | 30.9 | 12.7 | 0.26 | 62 | Fairly high | Oui | 6.98495 | 4.7516 | 0.1651622 | 0.0001469662 | 74.79333 | 10.34 | 29.48 | 5.730347 | Cooper
Talc SA-TA-46R | Compact O | 1 | 1 | 1_1 | 8 | 10 | 5 | 10 | 2 | 5 | 6.18 | 1.853 | 0.57 | 2.6794 | 0.3207 | 0.6681 | 0.52 | 55.7 | 70.2 | 65.2 | 67.7 | 0.171 | 33.5 | Bad | 43.9 | 11.8 | 0.266 | 53 | Tends to flush | Oui | 6.276033 | 4.510567 | 0.2362577 |  | 76.76 | 9.533333 | 27.79667 | 3.02318 | miyoshi | Dimethicone | Traitement hydrophobe apportant : - Une sensation unique et élégante de frais et d'humide - Excellent développement de la couleur - Bonne imperméabilité à l'eau - Excellentes propriétés d'adhérence à la peau
Talc SA-TA-46R | Compact O | 1 | 2 | 1_2 | 10 | 7 | 7 | 10 | 7 | 10 | 6.18 | 1.853 | 0.57 | 2.6794 | 0.3207 | 0.6681 | 0.52 | 55.7 | 70.2 | 65.2 | 67.7 | 0.171 | 33.5 | Bad | 43.9 | 11.8 | 0.266 | 53 | Tends to flush | Oui | 6.276033 | 4.510567 | 0.2362577 |  | 76.76 | 9.533333 | 27.79667 | 3.02318 | miyoshi | Dimethicone | Traitement hydrophobe apportant : - Une sensation unique et élégante de frais et d'humide - Excellent développement de la couleur - Bonne imperméabilité à l'eau - Excellentes propriétés d'adhérence à la peau
Talc SA-TA-46R | Compact O | 1 | 3 | 1_3 | 8 | 6 | 9 | 7 | 9 | 8 | 6.18 | 1.853 | 0.57 | 2.6794 | 0.3207 | 0.6681 | 0.52 | 55.7 | 70.2 | 65.2 | 67.7 | 0.171 | 33.5 | Bad | 43.9 | 11.8 | 0.266 | 53 | Tends to flush | Oui | 6.276033 | 4.510567 | 0.2362577 |  | 76.76 | 9.533333 | 27.79667 | 3.02318 | miyoshi | Dimethicone | Traitement hydrophobe apportant : - Une sensation unique et élégante de frais et d'humide - Excellent développement de la couleur - Bonne imperméabilité à l'eau - Excellentes propriétés d'adhérence à la peau
Talc SA-TA-46R | Compact O | 1 | 4 | 1_4 | 6 | 10 | 4 | 5 | 5 | 8 | 6.18 | 1.853 | 0.57 | 2.6794 | 0.3207 | 0.6681 | 0.52 | 55.7 | 70.2 | 65.2 | 67.7 | 0.171 | 33.5 | Bad | 43.9 | 11.8 | 0.266 | 53 | Tends to flush | Oui | 6.276033 | 4.510567 | 0.2362577 |  | 76.76 | 9.533333 | 27.79667 | 3.02318 | miyoshi | Dimethicone | Traitement hydrophobe apportant : - Une sensation unique et élégante de frais et d'humide - Excellent développement de la couleur - Bonne imperméabilité à l'eau - Excellentes propriétés d'adhérence à la peau
Talc SA-TA-46R | Compact O | 2 | 1 | 2_1 | 9 | 10 | 10 | 10 | 9 | 10 | 6.18 | 1.853 | 0.57 | 2.6794 | 0.3207 | 0.6681 | 0.52 | 55.7 | 70.2 | 65.2 | 67.7 | 0.171 | 33.5 | Bad | 43.9 | 11.8 | 0.266 | 53 | Tends to flush | Oui | 6.276033 | 4.510567 | 0.2362577 |  | 76.76 | 9.533333 | 27.79667 | 3.02318 | miyoshi | Dimethicone | Traitement hydrophobe apportant : - Une sensation unique et élégante de frais et d'humide - Excellent développement de la couleur - Bonne imperméabilité à l'eau - Excellentes propriétés d'adhérence à la peau
Talc SA-TA-46R | Compact O | 2 | 2 | 2_2 | 10 | 10 | 8 | 10 | 10 | 10 | 6.18 | 1.853 | 0.57 | 2.6794 | 0.3207 | 0.6681 | 0.52 | 55.7 | 70.2 | 65.2 | 67.7 | 0.171 | 33.5 | Bad | 43.9 | 11.8 | 0.266 | 53 | Tends to flush | Oui | 6.276033 | 4.510567 | 0.2362577 |  | 76.76 | 9.533333 | 27.79667 | 3.02318 | miyoshi | Dimethicone | Traitement hydrophobe apportant : - Une sensation unique et élégante de frais et d'humide - Excellent développement de la couleur - Bonne imperméabilité à l'eau - Excellentes propriétés d'adhérence à la peau
Talc SA-TA-46R | Compact O | 2 | 3 | 2_3 | 10 | 10 | 6 | 10 | 8 | 10 | 6.18 | 1.853 | 0.57 | 2.6794 | 0.3207 | 0.6681 | 0.52 | 55.7 | 70.2 | 65.2 | 67.7 | 0.171 | 33.5 | Bad | 43.9 | 11.8 | 0.266 | 53 | Tends to flush | Oui | 6.276033 | 4.510567 | 0.2362577 |  | 76.76 | 9.533333 | 27.79667 | 3.02318 | miyoshi | Dimethicone | Traitement hydrophobe apportant : - Une sensation unique et élégante de frais et d'humide - Excellent développement de la couleur - Bonne imperméabilité à l'eau - Excellentes propriétés d'adhérence à la peau
Talc SA-TA-46R | Compact O | 2 | 4 | 2_4 | 8 | 9 | 8 | 8 | 8 | 8 | 6.18 | 1.853 | 0.57 | 2.6794 | 0.3207 | 0.6681 | 0.52 | 55.7 | 70.2 | 65.2 | 67.7 | 0.171 | 33.5 | Bad | 43.9 | 11.8 | 0.266 | 53 | Tends to flush | Oui | 6.276033 | 4.510567 | 0.2362577 |  | 76.76 | 9.533333 | 27.79667 | 3.02318 | miyoshi | Dimethicone | Traitement hydrophobe apportant : - Une sensation unique et élégante de frais et d'humide - Excellent développement de la couleur - Bonne imperméabilité à l'eau - Excellentes propriétés d'adhérence à la peau
Talc SA-TA-46R | Compact O | 3 | 1 | 3_1 | 10 | 10 | 9 | 9 | 3 | 10 | 6.18 | 1.853 | 0.57 | 2.6794 | 0.3207 | 0.6681 | 0.52 | 55.7 | 70.2 | 65.2 | 67.7 | 0.171 | 33.5 | Bad | 43.9 | 11.8 | 0.266 | 53 | Tends to flush | Oui | 6.276033 | 4.510567 | 0.2362577 |  | 76.76 | 9.533333 | 27.79667 | 3.02318 | miyoshi | Dimethicone | Traitement hydrophobe apportant : - Une sensation unique et élégante de frais et d'humide - Excellent développement de la couleur - Bonne imperméabilité à l'eau - Excellentes propriétés d'adhérence à la peau
Talc SA-TA-46R | Compact O | 3 | 2 | 3_2 | 6 | 9 | 8 | 7 | 5 | 6 | 6.18 | 1.853 | 0.57 | 2.6794 | 0.3207 | 0.6681 | 0.52 | 55.7 | 70.2 | 65.2 | 67.7 | 0.171 | 33.5 | Bad | 43.9 | 11.8 | 0.266 | 53 | Tends to flush | Oui | 6.276033 | 4.510567 | 0.2362577 |  | 76.76 | 9.533333 | 27.79667 | 3.02318 | miyoshi | Dimethicone | Traitement hydrophobe apportant : - Une sensation unique et élégante de frais et d'humide - Excellent développement de la couleur - Bonne imperméabilité à l'eau - Excellentes propriétés d'adhérence à la peau
Talc SA-TA-46R | Compact O | 3 | 3 | 3_3 | 7 | 5 | 3 | 9 | 9 | 8 | 6.18 | 1.853 | 0.57 | 2.6794 | 0.3207 | 0.6681 | 0.52 | 55.7 | 70.2 | 65.2 | 67.7 | 0.171 | 33.5 | Bad | 43.9 | 11.8 | 0.266 | 53 | Tends to flush | Oui | 6.276033 | 4.510567 | 0.2362577 |  | 76.76 | 9.533333 | 27.79667 | 3.02318 | miyoshi | Dimethicone | Traitement hydrophobe apportant : - Une sensation unique et élégante de frais et d'humide - Excellent développement de la couleur - Bonne imperméabilité à l'eau - Excellentes propriétés d'adhérence à la peau
Talc AS R0435 | Compact P | 1 | 1 | 1_1 | 9 | 6 | 3 | 9 | 10 | 2 | 9.1 | 2.02 | 0.619 | 2.1283 | 0.2729 | 0.5603 | 0.513 | 51.1 | 73.7 | 64.3 | 69 | 0.331 | 31 | Bad | 43.4 | 7.7 | 0.216 | 44 | Tends to flush | Oui | 7.2633 | 4.682517 | 0.1935057 | 7.013551e-05 | 76.07 | 9.973333 | 28.06333 | 3.850686 | Sensient | Triethoxycaprylylsilane | Absorption d'huile plus faible que les pigments non traités ; Permet une teneur en pigments plus élevée sans augmenter la viscosité
Talc AS R0435 | Compact P | 1 | 2 | 1_2 | 10 | 7 | 5 | 8 | 3 | 9 | 9.1 | 2.02 | 0.619 | 2.1283 | 0.2729 | 0.5603 | 0.513 | 51.1 | 73.7 | 64.3 | 69 | 0.331 | 31 | Bad | 43.4 | 7.7 | 0.216 | 44 | Tends to flush | Oui | 7.2633 | 4.682517 | 0.1935057 | 7.013551e-05 | 76.07 | 9.973333 | 28.06333 | 3.850686 | Sensient | Triethoxycaprylylsilane | Absorption d'huile plus faible que les pigments non traités ; Permet une teneur en pigments plus élevée sans augmenter la viscosité
Talc AS R0435 | Compact P | 1 | 3 | 1_3 | 8 | 7 | 6 | 10 | 7 | 7 | 9.1 | 2.02 | 0.619 | 2.1283 | 0.2729 | 0.5603 | 0.513 | 51.1 | 73.7 | 64.3 | 69 | 0.331 | 31 | Bad | 43.4 | 7.7 | 0.216 | 44 | Tends to flush | Oui | 7.2633 | 4.682517 | 0.1935057 | 7.013551e-05 | 76.07 | 9.973333 | 28.06333 | 3.850686 | Sensient | Triethoxycaprylylsilane | Absorption d'huile plus faible que les pigments non traités ; Permet une teneur en pigments plus élevée sans augmenter la viscosité
Talc AS R0435 | Compact P | 1 | 4 | 1_4 | 8 | 8 | 2 | 5 | 2 | 9 | 9.1 | 2.02 | 0.619 | 2.1283 | 0.2729 | 0.5603 | 0.513 | 51.1 | 73.7 | 64.3 | 69 | 0.331 | 31 | Bad | 43.4 | 7.7 | 0.216 | 44 | Tends to flush | Oui | 7.2633 | 4.682517 | 0.1935057 | 7.013551e-05 | 76.07 | 9.973333 | 28.06333 | 3.850686 | Sensient | Triethoxycaprylylsilane | Absorption d'huile plus faible que les pigments non traités ; Permet une teneur en pigments plus élevée sans augmenter la viscosité
Talc AS R0435 | Compact P | 2 | 1 | 2_1 | 7 | 10 | 10 | 10 | 6 | 10 | 9.1 | 2.02 | 0.619 | 2.1283 | 0.2729 | 0.5603 | 0.513 | 51.1 | 73.7 | 64.3 | 69 | 0.331 | 31 | Bad | 43.4 | 7.7 | 0.216 | 44 | Tends to flush | Oui | 7.2633 | 4.682517 | 0.1935057 | 7.013551e-05 | 76.07 | 9.973333 | 28.06333 | 3.850686 | Sensient | Triethoxycaprylylsilane | Absorption d'huile plus faible que les pigments non traités ; Permet une teneur en pigments plus élevée sans augmenter la viscosité
Talc AS R0435 | Compact P | 2 | 2 | 2_2 | 8 | 10 | 10 | 10 | 3 | 10 | 9.1 | 2.02 | 0.619 | 2.1283 | 0.2729 | 0.5603 | 0.513 | 51.1 | 73.7 | 64.3 | 69 | 0.331 | 31 | Bad | 43.4 | 7.7 | 0.216 | 44 | Tends to flush | Oui | 7.2633 | 4.682517 | 0.1935057 | 7.013551e-05 | 76.07 | 9.973333 | 28.06333 | 3.850686 | Sensient | Triethoxycaprylylsilane | Absorption d'huile plus faible que les pigments non traités ; Permet une teneur en pigments plus élevée sans augmenter la viscosité
Talc AS R0435 | Compact P | 2 | 3 | 2_3 | 8 | 10 | 2 | 10 | 4 | 10 | 9.1 | 2.02 | 0.619 | 2.1283 | 0.2729 | 0.5603 | 0.513 | 51.1 | 73.7 | 64.3 | 69 | 0.331 | 31 | Bad | 43.4 | 7.7 | 0.216 | 44 | Tends to flush | Oui | 7.2633 | 4.682517 | 0.1935057 | 7.013551e-05 | 76.07 | 9.973333 | 28.06333 | 3.850686 | Sensient | Triethoxycaprylylsilane | Absorption d'huile plus faible que les pigments non traités ; Permet une teneur en pigments plus élevée sans augmenter la viscosité
Talc AS R0435 | Compact P | 2 | 4 | 2_4 | 9 | 8 | 7 | 7 | 8 | 9 | 9.1 | 2.02 | 0.619 | 2.1283 | 0.2729 | 0.5603 | 0.513 | 51.1 | 73.7 | 64.3 | 69 | 0.331 | 31 | Bad | 43.4 | 7.7 | 0.216 | 44 | Tends to flush | Oui | 7.2633 | 4.682517 | 0.1935057 | 7.013551e-05 | 76.07 | 9.973333 | 28.06333 | 3.850686 | Sensient | Triethoxycaprylylsilane | Absorption d'huile plus faible que les pigments non traités ; Permet une teneur en pigments plus élevée sans augmenter la viscosité
Talc AS R0435 | Compact P | 3 | 1 | 3_1 | 10 | 7 | 6 | 6 | 2 | 7 | 9.1 | 2.02 | 0.619 | 2.1283 | 0.2729 | 0.5603 | 0.513 | 51.1 | 73.7 | 64.3 | 69 | 0.331 | 31 | Bad | 43.4 | 7.7 | 0.216 | 44 | Tends to flush | Oui | 7.2633 | 4.682517 | 0.1935057 | 7.013551e-05 | 76.07 | 9.973333 | 28.06333 | 3.850686 | Sensient | Triethoxycaprylylsilane | Absorption d'huile plus faible que les pigments non traités ; Permet une teneur en pigments plus élevée sans augmenter la viscosité
Talc AS R0435 | Compact P | 3 | 2 | 3_2 | 8 | 8 | 6.5 | 6 | 6 | 6 | 9.1 | 2.02 | 0.619 | 2.1283 | 0.2729 | 0.5603 | 0.513 | 51.1 | 73.7 | 64.3 | 69 | 0.331 | 31 | Bad | 43.4 | 7.7 | 0.216 | 44 | Tends to flush | Oui | 7.2633 | 4.682517 | 0.1935057 | 7.013551e-05 | 76.07 | 9.973333 | 28.06333 | 3.850686 | Sensient | Triethoxycaprylylsilane | Absorption d'huile plus faible que les pigments non traités ; Permet une teneur en pigments plus élevée sans augmenter la viscosité
Talc AS R0435 | Compact P | 3 | 3 | 3_3 | 8 | 6 | 2 | 7 | 7 | 8 | 9.1 | 2.02 | 0.619 | 2.1283 | 0.2729 | 0.5603 | 0.513 | 51.1 | 73.7 | 64.3 | 69 | 0.331 | 31 | Bad | 43.4 | 7.7 | 0.216 | 44 | Tends to flush | Oui | 7.2633 | 4.682517 | 0.1935057 | 7.013551e-05 | 76.07 | 9.973333 | 28.06333 | 3.850686 | Sensient | Triethoxycaprylylsilane | Absorption d'huile plus faible que les pigments non traités ; Permet une teneur en pigments plus élevée sans augmenter la viscosité
Talc SA-TA-68R | Compact Q | 1 | 1 | 1_1 | 7 | 8 | 10 | 7 | 6 | 7 | 7.511 | 2.077 | 0.637 | 1.9936 | 0.3375 | 0.7248 | 0.534 | 55.3 | 69.7 | 60.1 | 64.9 | 0.646 | 24 | Bad | 42.8 | 12.5 | 0.169 | 39 | May flush | Non | 6.240467 | 4.745733 | 0.1860093 |  | 75.79333 | 10.17333 | 28.77667 | 4.528775 | miyoshi | Dimethicone | Traitement hydrophobe apportant : - Une sensation unique et élégante de frais et d'humide - Excellent développement de la couleur - Bonne imperméabilité à l'eau - Excellentes propriétés d'adhérence à la peau
Talc SA-TA-68R | Compact Q | 1 | 2 | 1_2 | 10 | 10 | 4 | 10 | 7 | 9 | 7.511 | 2.077 | 0.637 | 1.9936 | 0.3375 | 0.7248 | 0.534 | 55.3 | 69.7 | 60.1 | 64.9 | 0.646 | 24 | Bad | 42.8 | 12.5 | 0.169 | 39 | May flush | Non | 6.240467 | 4.745733 | 0.1860093 |  | 75.79333 | 10.17333 | 28.77667 | 4.528775 | miyoshi | Dimethicone | Traitement hydrophobe apportant : - Une sensation unique et élégante de frais et d'humide - Excellent développement de la couleur - Bonne imperméabilité à l'eau - Excellentes propriétés d'adhérence à la peau
Talc SA-TA-68R | Compact Q | 1 | 3 | 1_3 | 10 | 10 | 3 | 6 | 7 | 7 | 7.511 | 2.077 | 0.637 | 1.9936 | 0.3375 | 0.7248 | 0.534 | 55.3 | 69.7 | 60.1 | 64.9 | 0.646 | 24 | Bad | 42.8 | 12.5 | 0.169 | 39 | May flush | Non | 6.240467 | 4.745733 | 0.1860093 |  | 75.79333 | 10.17333 | 28.77667 | 4.528775 | miyoshi | Dimethicone | Traitement hydrophobe apportant : - Une sensation unique et élégante de frais et d'humide - Excellent développement de la couleur - Bonne imperméabilité à l'eau - Excellentes propriétés d'adhérence à la peau
Talc SA-TA-68R | Compact Q | 1 | 4 | 1_4 | 6 | 10 | 5 | 6 | 3 | 6 | 7.511 | 2.077 | 0.637 | 1.9936 | 0.3375 | 0.7248 | 0.534 | 55.3 | 69.7 | 60.1 | 64.9 | 0.646 | 24 | Bad | 42.8 | 12.5 | 0.169 | 39 | May flush | Non | 6.240467 | 4.745733 | 0.1860093 |  | 75.79333 | 10.17333 | 28.77667 | 4.528775 | miyoshi | Dimethicone | Traitement hydrophobe apportant : - Une sensation unique et élégante de frais et d'humide - Excellent développement de la couleur - Bonne imperméabilité à l'eau - Excellentes propriétés d'adhérence à la peau
Talc SA-TA-68R | Compact Q | 2 | 1 | 2_1 | 7 | 10 | 10 | 10 | 10 | 10 | 7.511 | 2.077 | 0.637 | 1.9936 | 0.3375 | 0.7248 | 0.534 | 55.3 | 69.7 | 60.1 | 64.9 | 0.646 | 24 | Bad | 42.8 | 12.5 | 0.169 | 39 | May flush | Non | 6.240467 | 4.745733 | 0.1860093 |  | 75.79333 | 10.17333 | 28.77667 | 4.528775 | miyoshi | Dimethicone | Traitement hydrophobe apportant : - Une sensation unique et élégante de frais et d'humide - Excellent développement de la couleur - Bonne imperméabilité à l'eau - Excellentes propriétés d'adhérence à la peau
Talc SA-TA-68R | Compact Q | 2 | 2 | 2_2 | 10 | 10 | 10 | 10 | 8 | 10 | 7.511 | 2.077 | 0.637 | 1.9936 | 0.3375 | 0.7248 | 0.534 | 55.3 | 69.7 | 60.1 | 64.9 | 0.646 | 24 | Bad | 42.8 | 12.5 | 0.169 | 39 | May flush | Non | 6.240467 | 4.745733 | 0.1860093 |  | 75.79333 | 10.17333 | 28.77667 | 4.528775 | miyoshi | Dimethicone | Traitement hydrophobe apportant : - Une sensation unique et élégante de frais et d'humide - Excellent développement de la couleur - Bonne imperméabilité à l'eau - Excellentes propriétés d'adhérence à la peau
Talc SA-TA-68R | Compact Q | 2 | 3 | 2_3 | 9 | 10 | 8 | 10 | 8 | 5 | 7.511 | 2.077 | 0.637 | 1.9936 | 0.3375 | 0.7248 | 0.534 | 55.3 | 69.7 | 60.1 | 64.9 | 0.646 | 24 | Bad | 42.8 | 12.5 | 0.169 | 39 | May flush | Non | 6.240467 | 4.745733 | 0.1860093 |  | 75.79333 | 10.17333 | 28.77667 | 4.528775 | miyoshi | Dimethicone | Traitement hydrophobe apportant : - Une sensation unique et élégante de frais et d'humide - Excellent développement de la couleur - Bonne imperméabilité à l'eau - Excellentes propriétés d'adhérence à la peau
Talc SA-TA-68R | Compact Q | 2 | 4 | 2_4 | 9 | 9 | 8 | 7 | 7 | 8 | 7.511 | 2.077 | 0.637 | 1.9936 | 0.3375 | 0.7248 | 0.534 | 55.3 | 69.7 | 60.1 | 64.9 | 0.646 | 24 | Bad | 42.8 | 12.5 | 0.169 | 39 | May flush | Non | 6.240467 | 4.745733 | 0.1860093 |  | 75.79333 | 10.17333 | 28.77667 | 4.528775 | miyoshi | Dimethicone | Traitement hydrophobe apportant : - Une sensation unique et élégante de frais et d'humide - Excellent développement de la couleur - Bonne imperméabilité à l'eau - Excellentes propriétés d'adhérence à la peau
Talc SA-TA-68R | Compact Q | 3 | 1 | 3_1 | 10 | 9 | 7 | 8 | 7 | 7 | 7.511 | 2.077 | 0.637 | 1.9936 | 0.3375 | 0.7248 | 0.534 | 55.3 | 69.7 | 60.1 | 64.9 | 0.646 | 24 | Bad | 42.8 | 12.5 | 0.169 | 39 | May flush | Non | 6.240467 | 4.745733 | 0.1860093 |  | 75.79333 | 10.17333 | 28.77667 | 4.528775 | miyoshi | Dimethicone | Traitement hydrophobe apportant : - Une sensation unique et élégante de frais et d'humide - Excellent développement de la couleur - Bonne imperméabilité à l'eau - Excellentes propriétés d'adhérence à la peau
Talc SA-TA-68R | Compact Q | 3 | 2 | 3_2 | 10 | 10 | 8 | 6 | 6 | 6 | 7.511 | 2.077 | 0.637 | 1.9936 | 0.3375 | 0.7248 | 0.534 | 55.3 | 69.7 | 60.1 | 64.9 | 0.646 | 24 | Bad | 42.8 | 12.5 | 0.169 | 39 | May flush | Non | 6.240467 | 4.745733 | 0.1860093 |  | 75.79333 | 10.17333 | 28.77667 | 4.528775 | miyoshi | Dimethicone | Traitement hydrophobe apportant : - Une sensation unique et élégante de frais et d'humide - Excellent développement de la couleur - Bonne imperméabilité à l'eau - Excellentes propriétés d'adhérence à la peau
Talc SA-TA-68R | Compact Q | 3 | 3 | 3_3 | 10 | 8 | 7 | 8 | 8 | 8 | 7.511 | 2.077 | 0.637 | 1.9936 | 0.3375 | 0.7248 | 0.534 | 55.3 | 69.7 | 60.1 | 64.9 | 0.646 | 24 | Bad | 42.8 | 12.5 | 0.169 | 39 | May flush | Non | 6.240467 | 4.745733 | 0.1860093 |  | 75.79333 | 10.17333 | 28.77667 | 4.528775 | miyoshi | Dimethicone | Traitement hydrophobe apportant : - Une sensation unique et élégante de frais et d'humide - Excellent développement de la couleur - Bonne imperméabilité à l'eau - Excellentes propriétés d'adhérence à la peau
Talc L12 FSP | Compact S | 1 | 1 | 1_1 | 5 | 9 | 7 | 6 | 5 | 5 | 8.208 | 2.369 | 0.728 | 2.3851 | 0.3502 | 0.7196 | 0.513 | 45.6 | 69.5 | 54.3 | 61.9 | 0.112 | 38.5 | Bad | 34.6 | 11 | 0.212 | 59 | Tends to flush | Oui | 7.2765 | 4.996367 | 0.1917973 | 0.0009069868 | 76.75 | 9.453333 | 27.93 | 3.082719 | Sensient | Perfluorohexylethyl Triethoxysilane & Polyperfluoromethylisopropyl Ether | Rend hydrophobes et lipophobes. Cconvient à un maquillage longue durée résistant à la transpiration et au sébum
Talc L12 FSP | Compact S | 1 | 2 | 1_2 | 6 | 8 | 3 | 10 | 7 | 9 | 8.208 | 2.369 | 0.728 | 2.3851 | 0.3502 | 0.7196 | 0.513 | 45.6 | 69.5 | 54.3 | 61.9 | 0.112 | 38.5 | Bad | 34.6 | 11 | 0.212 | 59 | Tends to flush | Oui | 7.2765 | 4.996367 | 0.1917973 | 0.0009069868 | 76.75 | 9.453333 | 27.93 | 3.082719 | Sensient | Perfluorohexylethyl Triethoxysilane & Polyperfluoromethylisopropyl Ether | Rend hydrophobes et lipophobes. Cconvient à un maquillage longue durée résistant à la transpiration et au sébum
Talc L12 FSP | Compact S | 1 | 3 | 1_3 | 6 | 6 | 5 | 4 | 4 | 7 | 8.208 | 2.369 | 0.728 | 2.3851 | 0.3502 | 0.7196 | 0.513 | 45.6 | 69.5 | 54.3 | 61.9 | 0.112 | 38.5 | Bad | 34.6 | 11 | 0.212 | 59 | Tends to flush | Oui | 7.2765 | 4.996367 | 0.1917973 | 0.0009069868 | 76.75 | 9.453333 | 27.93 | 3.082719 | Sensient | Perfluorohexylethyl Triethoxysilane & Polyperfluoromethylisopropyl Ether | Rend hydrophobes et lipophobes. Cconvient à un maquillage longue durée résistant à la transpiration et au sébum
Talc L12 FSP | Compact S | 1 | 4 | 1_4 | 5 | 10 | 2 | 5 | 1 | 8 | 8.208 | 2.369 | 0.728 | 2.3851 | 0.3502 | 0.7196 | 0.513 | 45.6 | 69.5 | 54.3 | 61.9 | 0.112 | 38.5 | Bad | 34.6 | 11 | 0.212 | 59 | Tends to flush | Oui | 7.2765 | 4.996367 | 0.1917973 | 0.0009069868 | 76.75 | 9.453333 | 27.93 | 3.082719 | Sensient | Perfluorohexylethyl Triethoxysilane & Polyperfluoromethylisopropyl Ether | Rend hydrophobes et lipophobes. Cconvient à un maquillage longue durée résistant à la transpiration et au sébum
Talc L12 FSP | Compact S | 2 | 1 | 2_1 | 10 | 9 | 10 | 10 | 8 | 10 | 8.208 | 2.369 | 0.728 | 2.3851 | 0.3502 | 0.7196 | 0.513 | 45.6 | 69.5 | 54.3 | 61.9 | 0.112 | 38.5 | Bad | 34.6 | 11 | 0.212 | 59 | Tends to flush | Oui | 7.2765 | 4.996367 | 0.1917973 | 0.0009069868 | 76.75 | 9.453333 | 27.93 | 3.082719 | Sensient | Perfluorohexylethyl Triethoxysilane & Polyperfluoromethylisopropyl Ether | Rend hydrophobes et lipophobes. Cconvient à un maquillage longue durée résistant à la transpiration et au sébum
Talc L12 FSP | Compact S | 2 | 2 | 2_2 | 10 | 10 | 4 | 10 | 8 | 10 | 8.208 | 2.369 | 0.728 | 2.3851 | 0.3502 | 0.7196 | 0.513 | 45.6 | 69.5 | 54.3 | 61.9 | 0.112 | 38.5 | Bad | 34.6 | 11 | 0.212 | 59 | Tends to flush | Oui | 7.2765 | 4.996367 | 0.1917973 | 0.0009069868 | 76.75 | 9.453333 | 27.93 | 3.082719 | Sensient | Perfluorohexylethyl Triethoxysilane & Polyperfluoromethylisopropyl Ether | Rend hydrophobes et lipophobes. Cconvient à un maquillage longue durée résistant à la transpiration et au sébum
Talc L12 FSP | Compact S | 2 | 3 | 2_3 | 10 | 10 | 4 | 8 | 4 | 10 | 8.208 | 2.369 | 0.728 | 2.3851 | 0.3502 | 0.7196 | 0.513 | 45.6 | 69.5 | 54.3 | 61.9 | 0.112 | 38.5 | Bad | 34.6 | 11 | 0.212 | 59 | Tends to flush | Oui | 7.2765 | 4.996367 | 0.1917973 | 0.0009069868 | 76.75 | 9.453333 | 27.93 | 3.082719 | Sensient | Perfluorohexylethyl Triethoxysilane & Polyperfluoromethylisopropyl Ether | Rend hydrophobes et lipophobes. Cconvient à un maquillage longue durée résistant à la transpiration et au sébum
Talc L12 FSP | Compact S | 2 | 4 | 2_4 | 8 | 7 | 7 | 9 | 7 | 9 | 8.208 | 2.369 | 0.728 | 2.3851 | 0.3502 | 0.7196 | 0.513 | 45.6 | 69.5 | 54.3 | 61.9 | 0.112 | 38.5 | Bad | 34.6 | 11 | 0.212 | 59 | Tends to flush | Oui | 7.2765 | 4.996367 | 0.1917973 | 0.0009069868 | 76.75 | 9.453333 | 27.93 | 3.082719 | Sensient | Perfluorohexylethyl Triethoxysilane & Polyperfluoromethylisopropyl Ether | Rend hydrophobes et lipophobes. Cconvient à un maquillage longue durée résistant à la transpiration et au sébum
Talc L12 FSP | Compact S | 3 | 1 | 3_1 | 7 | 8 | 4 | 6 | 5 | 6 | 8.208 | 2.369 | 0.728 | 2.3851 | 0.3502 | 0.7196 | 0.513 | 45.6 | 69.5 | 54.3 | 61.9 | 0.112 | 38.5 | Bad | 34.6 | 11 | 0.212 | 59 | Tends to flush | Oui | 7.2765 | 4.996367 | 0.1917973 | 0.0009069868 | 76.75 | 9.453333 | 27.93 | 3.082719 | Sensient | Perfluorohexylethyl Triethoxysilane & Polyperfluoromethylisopropyl Ether | Rend hydrophobes et lipophobes. Cconvient à un maquillage longue durée résistant à la transpiration et au sébum
Talc L12 FSP | Compact S | 3 | 2 | 3_2 | 9 | 8.5 | 5 | 6 | 4 | 6 | 8.208 | 2.369 | 0.728 | 2.3851 | 0.3502 | 0.7196 | 0.513 | 45.6 | 69.5 | 54.3 | 61.9 | 0.112 | 38.5 | Bad | 34.6 | 11 | 0.212 | 59 | Tends to flush | Oui | 7.2765 | 4.996367 | 0.1917973 | 0.0009069868 | 76.75 | 9.453333 | 27.93 | 3.082719 | Sensient | Perfluorohexylethyl Triethoxysilane & Polyperfluoromethylisopropyl Ether | Rend hydrophobes et lipophobes. Cconvient à un maquillage longue durée résistant à la transpiration et au sébum
Talc L12 FSP | Compact S | 3 | 3 | 3_3 | 10 | 10 | 5 | 7 | 7 | 10 | 8.208 | 2.369 | 0.728 | 2.3851 | 0.3502 | 0.7196 | 0.513 | 45.6 | 69.5 | 54.3 | 61.9 | 0.112 | 38.5 | Bad | 34.6 | 11 | 0.212 | 59 | Tends to flush | Oui | 7.2765 | 4.996367 | 0.1917973 | 0.0009069868 | 76.75 | 9.453333 | 27.93 | 3.082719 | Sensient | Perfluorohexylethyl Triethoxysilane & Polyperfluoromethylisopropyl Ether | Rend hydrophobes et lipophobes. Cconvient à un maquillage longue durée résistant à la transpiration et au sébum
Talc Vasto | Compact T | 1 | 1 | 1_1 | 6 | 3 | 0 | 4 | 0 | 2 | 18.2 | 1.61 | 0.515 | 2.1893 | 0.6323 | 0.9628 | 0.343 | 43 | 66 | 50 | 58 | 0.305 | 48.5 | Not good | 28.6 | 14.4 | 0.081 | 60.5 | Fairly high | Oui | 11.20825 | 7.428783 | 0.196887 | 1.917409e-05 | 62.08 | 14.4 | 29.59333 | 18.28107 | Maprecos | Filtre UVA (BMDBM : butyl methoxydibenzoylmethane) dans des liposomes de lécithine | Protection UV sans contact des filtres avec la peau
Talc Vasto | Compact T | 1 | 2 | 1_2 | 6 | 9 | 0 | 7 | 0 | 9 | 18.2 | 1.61 | 0.515 | 2.1893 | 0.6323 | 0.9628 | 0.343 | 43 | 66 | 50 | 58 | 0.305 | 48.5 | Not good | 28.6 | 14.4 | 0.081 | 60.5 | Fairly high | Oui | 11.20825 | 7.428783 | 0.196887 | 1.917409e-05 | 62.08 | 14.4 | 29.59333 | 18.28107 | Maprecos | Filtre UVA (BMDBM : butyl methoxydibenzoylmethane) dans des liposomes de lécithine | Protection UV sans contact des filtres avec la peau
Talc Vasto | Compact T | 1 | 3 | 1_3 | 8 | 3 | 0 | 0 | 0 | 0 | 18.2 | 1.61 | 0.515 | 2.1893 | 0.6323 | 0.9628 | 0.343 | 43 | 66 | 50 | 58 | 0.305 | 48.5 | Not good | 28.6 | 14.4 | 0.081 | 60.5 | Fairly high | Oui | 11.20825 | 7.428783 | 0.196887 | 1.917409e-05 | 62.08 | 14.4 | 29.59333 | 18.28107 | Maprecos | Filtre UVA (BMDBM : butyl methoxydibenzoylmethane) dans des liposomes de lécithine | Protection UV sans contact des filtres avec la peau
Talc Vasto | Compact T | 1 | 4 | 1_4 | 5 | 1 | 0 | 7 | 0 | 6 | 18.2 | 1.61 | 0.515 | 2.1893 | 0.6323 | 0.9628 | 0.343 | 43 | 66 | 50 | 58 | 0.305 | 48.5 | Not good | 28.6 | 14.4 | 0.081 | 60.5 | Fairly high | Oui | 11.20825 | 7.428783 | 0.196887 | 1.917409e-05 | 62.08 | 14.4 | 29.59333 | 18.28107 | Maprecos | Filtre UVA (BMDBM : butyl methoxydibenzoylmethane) dans des liposomes de lécithine | Protection UV sans contact des filtres avec la peau
Talc Vasto | Compact T | 2 | 1 | 2_1 | 7 | 9 | 1 | 0 | 0 | 0 | 18.2 | 1.61 | 0.515 | 2.1893 | 0.6323 | 0.9628 | 0.343 | 43 | 66 | 50 | 58 | 0.305 | 48.5 | Not good | 28.6 | 14.4 | 0.081 | 60.5 | Fairly high | Oui | 11.20825 | 7.428783 | 0.196887 | 1.917409e-05 | 62.08 | 14.4 | 29.59333 | 18.28107 | Maprecos | Filtre UVA (BMDBM : butyl methoxydibenzoylmethane) dans des liposomes de lécithine | Protection UV sans contact des filtres avec la peau
Talc Vasto | Compact T | 2 | 2 | 2_2 | 9 | 9 | 2 | 10 | 1 | 10 | 18.2 | 1.61 | 0.515 | 2.1893 | 0.6323 | 0.9628 | 0.343 | 43 | 66 | 50 | 58 | 0.305 | 48.5 | Not good | 28.6 | 14.4 | 0.081 | 60.5 | Fairly high | Oui | 11.20825 | 7.428783 | 0.196887 | 1.917409e-05 | 62.08 | 14.4 | 29.59333 | 18.28107 | Maprecos | Filtre UVA (BMDBM : butyl methoxydibenzoylmethane) dans des liposomes de lécithine | Protection UV sans contact des filtres avec la peau
Talc Vasto | Compact T | 2 | 3 | 2_3 | 9 | 2 | 0 | 10 | 0 | 10 | 18.2 | 1.61 | 0.515 | 2.1893 | 0.6323 | 0.9628 | 0.343 | 43 | 66 | 50 | 58 | 0.305 | 48.5 | Not good | 28.6 | 14.4 | 0.081 | 60.5 | Fairly high | Oui | 11.20825 | 7.428783 | 0.196887 | 1.917409e-05 | 62.08 | 14.4 | 29.59333 | 18.28107 | Maprecos | Filtre UVA (BMDBM : butyl methoxydibenzoylmethane) dans des liposomes de lécithine | Protection UV sans contact des filtres avec la peau
Talc Vasto | Compact T | 2 | 4 | 2_4 | 6 | 5 | 3 | 3 | 0 | 3 | 18.2 | 1.61 | 0.515 | 2.1893 | 0.6323 | 0.9628 | 0.343 | 43 | 66 | 50 | 58 | 0.305 | 48.5 | Not good | 28.6 | 14.4 | 0.081 | 60.5 | Fairly high | Oui | 11.20825 | 7.428783 | 0.196887 | 1.917409e-05 | 62.08 | 14.4 | 29.59333 | 18.28107 | Maprecos | Filtre UVA (BMDBM : butyl methoxydibenzoylmethane) dans des liposomes de lécithine | Protection UV sans contact des filtres avec la peau
Talc Vasto | Compact T | 3 | 1 | 3_1 | 7 | 4 | 0 | 0 | 0 | 0 | 18.2 | 1.61 | 0.515 | 2.1893 | 0.6323 | 0.9628 | 0.343 | 43 | 66 | 50 | 58 | 0.305 | 48.5 | Not good | 28.6 | 14.4 | 0.081 | 60.5 | Fairly high | Oui | 11.20825 | 7.428783 | 0.196887 | 1.917409e-05 | 62.08 | 14.4 | 29.59333 | 18.28107 | Maprecos | Filtre UVA (BMDBM : butyl methoxydibenzoylmethane) dans des liposomes de lécithine | Protection UV sans contact des filtres avec la peau
Talc Vasto | Compact T | 3 | 2 | 3_2 | 7 | 2 | 0 | 0 | 0 | 0 | 18.2 | 1.61 | 0.515 | 2.1893 | 0.6323 | 0.9628 | 0.343 | 43 | 66 | 50 | 58 | 0.305 | 48.5 | Not good | 28.6 | 14.4 | 0.081 | 60.5 | Fairly high | Oui | 11.20825 | 7.428783 | 0.196887 | 1.917409e-05 | 62.08 | 14.4 | 29.59333 | 18.28107 | Maprecos | Filtre UVA (BMDBM : butyl methoxydibenzoylmethane) dans des liposomes de lécithine | Protection UV sans contact des filtres avec la peau
Talc Vasto | Compact T | 3 | 3 | 3_3 | 6 | 10 | 10 | 5 | 7 | 6 | 18.2 | 1.61 | 0.515 | 2.1893 | 0.6323 | 0.9628 | 0.343 | 43 | 66 | 50 | 58 | 0.305 | 48.5 | Not good | 28.6 | 14.4 | 0.081 | 60.5 | Fairly high | Oui | 11.20825 | 7.428783 | 0.196887 | 1.917409e-05 | 62.08 | 14.4 | 29.59333 | 18.28107 | Maprecos | Filtre UVA (BMDBM : butyl methoxydibenzoylmethane) dans des liposomes de lécithine | Protection UV sans contact des filtres avec la peau
Talc ImerCare Velluto | Compact U | 1 | 1 | 1_1 | 6 | 5 | 6 | 9 | 10 | 8 | 6.165 | 1.903 | 0.585 | 14.2268 | 0.1719 | 0.3252 | 0.471 | 51.6 | 72.2 | 61.8 | 67 | 0.444 | 31 | Bad | 36.8 | 14.8 | 0.351 | 59 | Tends to flush | Oui | 5.4496 | 3.536733 | 0.133397 | 0.005187184 | 80.26 | 6.283333 | 21.81667 | 4.961373 | Imerys
Talc ImerCare Velluto | Compact U | 1 | 2 | 1_2 | 5 | 8 | 8 | 6 | 9 | 6 | 6.165 | 1.903 | 0.585 | 14.2268 | 0.1719 | 0.3252 | 0.471 | 51.6 | 72.2 | 61.8 | 67 | 0.444 | 31 | Bad | 36.8 | 14.8 | 0.351 | 59 | Tends to flush | Oui | 5.4496 | 3.536733 | 0.133397 | 0.005187184 | 80.26 | 6.283333 | 21.81667 | 4.961373 | Imerys
Talc ImerCare Velluto | Compact U | 1 | 3 | 1_3 | 6 | 7 | 10 | 8 | 8 | 9 | 6.165 | 1.903 | 0.585 | 14.2268 | 0.1719 | 0.3252 | 0.471 | 51.6 | 72.2 | 61.8 | 67 | 0.444 | 31 | Bad | 36.8 | 14.8 | 0.351 | 59 | Tends to flush | Oui | 5.4496 | 3.536733 | 0.133397 | 0.005187184 | 80.26 | 6.283333 | 21.81667 | 4.961373 | Imerys
Talc ImerCare Velluto | Compact U | 1 | 4 | 1_4 | 3 | 7 | 6 | 7 | 5 | 7 | 6.165 | 1.903 | 0.585 | 14.2268 | 0.1719 | 0.3252 | 0.471 | 51.6 | 72.2 | 61.8 | 67 | 0.444 | 31 | Bad | 36.8 | 14.8 | 0.351 | 59 | Tends to flush | Oui | 5.4496 | 3.536733 | 0.133397 | 0.005187184 | 80.26 | 6.283333 | 21.81667 | 4.961373 | Imerys
Talc ImerCare Velluto | Compact U | 2 | 1 | 2_1 | 7 | 10 | 10 | 10 | 9 | 10 | 6.165 | 1.903 | 0.585 | 14.2268 | 0.1719 | 0.3252 | 0.471 | 51.6 | 72.2 | 61.8 | 67 | 0.444 | 31 | Bad | 36.8 | 14.8 | 0.351 | 59 | Tends to flush | Oui | 5.4496 | 3.536733 | 0.133397 | 0.005187184 | 80.26 | 6.283333 | 21.81667 | 4.961373 | Imerys
Talc ImerCare Velluto | Compact U | 2 | 2 | 2_2 | 8 | 10 | 10 | 10 | 10 | 10 | 6.165 | 1.903 | 0.585 | 14.2268 | 0.1719 | 0.3252 | 0.471 | 51.6 | 72.2 | 61.8 | 67 | 0.444 | 31 | Bad | 36.8 | 14.8 | 0.351 | 59 | Tends to flush | Oui | 5.4496 | 3.536733 | 0.133397 | 0.005187184 | 80.26 | 6.283333 | 21.81667 | 4.961373 | Imerys
Talc ImerCare Velluto | Compact U | 2 | 3 | 2_3 | 10 | 10 | 5 | 10 | 10 | 8 | 6.165 | 1.903 | 0.585 | 14.2268 | 0.1719 | 0.3252 | 0.471 | 51.6 | 72.2 | 61.8 | 67 | 0.444 | 31 | Bad | 36.8 | 14.8 | 0.351 | 59 | Tends to flush | Oui | 5.4496 | 3.536733 | 0.133397 | 0.005187184 | 80.26 | 6.283333 | 21.81667 | 4.961373 | Imerys
Talc ImerCare Velluto | Compact U | 2 | 4 | 2_4 | 9 | 7 | 7 | 9 | 6 | 9 | 6.165 | 1.903 | 0.585 | 14.2268 | 0.1719 | 0.3252 | 0.471 | 51.6 | 72.2 | 61.8 | 67 | 0.444 | 31 | Bad | 36.8 | 14.8 | 0.351 | 59 | Tends to flush | Oui | 5.4496 | 3.536733 | 0.133397 | 0.005187184 | 80.26 | 6.283333 | 21.81667 | 4.961373 | Imerys
Talc ImerCare Velluto | Compact U | 3 | 1 | 3_1 | 8 | 8 | 10 | 7 | 6 | 7 | 6.165 | 1.903 | 0.585 | 14.2268 | 0.1719 | 0.3252 | 0.471 | 51.6 | 72.2 | 61.8 | 67 | 0.444 | 31 | Bad | 36.8 | 14.8 | 0.351 | 59 | Tends to flush | Oui | 5.4496 | 3.536733 | 0.133397 | 0.005187184 | 80.26 | 6.283333 | 21.81667 | 4.961373 | Imerys
Talc ImerCare Velluto | Compact U | 3 | 2 | 3_2 | 7 | 7 | 6.5 | 6 | 8 | 7 | 6.165 | 1.903 | 0.585 | 14.2268 | 0.1719 | 0.3252 | 0.471 | 51.6 | 72.2 | 61.8 | 67 | 0.444 | 31 | Bad | 36.8 | 14.8 | 0.351 | 59 | Tends to flush | Oui | 5.4496 | 3.536733 | 0.133397 | 0.005187184 | 80.26 | 6.283333 | 21.81667 | 4.961373 | Imerys
Talc ImerCare Velluto | Compact U | 3 | 3 | 3_3 | 10 | 2 | 7 | 8 | 7 | 7 | 6.165 | 1.903 | 0.585 | 14.2268 | 0.1719 | 0.3252 | 0.471 | 51.6 | 72.2 | 61.8 | 67 | 0.444 | 31 | Bad | 36.8 | 14.8 | 0.351 | 59 | Tends to flush | Oui | 5.4496 | 3.536733 | 0.133397 | 0.005187184 | 80.26 | 6.283333 | 21.81667 | 4.961373 | Imerys
Talc ImerCare Dolce | Compact V | 1 | 1 | 1_1 | 8 | 10 | 8 | 10 | 3 | 10 | 6.412 | 1.777 | 0.545 | 5.566 | 0.261 | 0.4965 | 0.474 | 48.4 | 74.4 | 61.3 | 67.85 | 0.2 | 36 | Bad | 34.2 | 14.2 | 0.266 | 59.5 | Fairly high | Oui | 5.7238 | 3.846056 | 0.1746931 | 0.001887589 | 78.08 | 8.18 | 26.06667 | 0.9916325 | Imerys
Talc ImerCare Dolce | Compact V | 1 | 2 | 1_2 | 8 | 7 | 9 | 7 | 9 | 7 | 6.412 | 1.777 | 0.545 | 5.566 | 0.261 | 0.4965 | 0.474 | 48.4 | 74.4 | 61.3 | 67.85 | 0.2 | 36 | Bad | 34.2 | 14.2 | 0.266 | 59.5 | Fairly high | Oui | 5.7238 | 3.846056 | 0.1746931 | 0.001887589 | 78.08 | 8.18 | 26.06667 | 0.9916325 | Imerys
Talc ImerCare Dolce | Compact V | 1 | 3 | 1_3 | 10 | 8 | 8 | 6 | 8 | 9 | 6.412 | 1.777 | 0.545 | 5.566 | 0.261 | 0.4965 | 0.474 | 48.4 | 74.4 | 61.3 | 67.85 | 0.2 | 36 | Bad | 34.2 | 14.2 | 0.266 | 59.5 | Fairly high | Oui | 5.7238 | 3.846056 | 0.1746931 | 0.001887589 | 78.08 | 8.18 | 26.06667 | 0.9916325 | Imerys
Talc ImerCare Dolce | Compact V | 1 | 4 | 1_4 | 6 | 9 | 4 | 5 | 6 | 8 | 6.412 | 1.777 | 0.545 | 5.566 | 0.261 | 0.4965 | 0.474 | 48.4 | 74.4 | 61.3 | 67.85 | 0.2 | 36 | Bad | 34.2 | 14.2 | 0.266 | 59.5 | Fairly high | Oui | 5.7238 | 3.846056 | 0.1746931 | 0.001887589 | 78.08 | 8.18 | 26.06667 | 0.9916325 | Imerys
Talc ImerCare Dolce | Compact V | 2 | 1 | 2_1 | 10 | 10 | 7 | 10 | 9 | 6 | 6.412 | 1.777 | 0.545 | 5.566 | 0.261 | 0.4965 | 0.474 | 48.4 | 74.4 | 61.3 | 67.85 | 0.2 | 36 | Bad | 34.2 | 14.2 | 0.266 | 59.5 | Fairly high | Oui | 5.7238 | 3.846056 | 0.1746931 | 0.001887589 | 78.08 | 8.18 | 26.06667 | 0.9916325 | Imerys
Talc ImerCare Dolce | Compact V | 2 | 2 | 2_2 | 10 | 10 | 10 | 10 | 9 | 9 | 6.412 | 1.777 | 0.545 | 5.566 | 0.261 | 0.4965 | 0.474 | 48.4 | 74.4 | 61.3 | 67.85 | 0.2 | 36 | Bad | 34.2 | 14.2 | 0.266 | 59.5 | Fairly high | Oui | 5.7238 | 3.846056 | 0.1746931 | 0.001887589 | 78.08 | 8.18 | 26.06667 | 0.9916325 | Imerys
Talc ImerCare Dolce | Compact V | 2 | 3 | 2_3 | 10 | 10 | 5 | 10 | 8 | 10 | 6.412 | 1.777 | 0.545 | 5.566 | 0.261 | 0.4965 | 0.474 | 48.4 | 74.4 | 61.3 | 67.85 | 0.2 | 36 | Bad | 34.2 | 14.2 | 0.266 | 59.5 | Fairly high | Oui | 5.7238 | 3.846056 | 0.1746931 | 0.001887589 | 78.08 | 8.18 | 26.06667 | 0.9916325 | Imerys
Talc ImerCare Dolce | Compact V | 2 | 4 | 2_4 | 9 | 10 | 7 | 9 | 9 | 9 | 6.412 | 1.777 | 0.545 | 5.566 | 0.261 | 0.4965 | 0.474 | 48.4 | 74.4 | 61.3 | 67.85 | 0.2 | 36 | Bad | 34.2 | 14.2 | 0.266 | 59.5 | Fairly high | Oui | 5.7238 | 3.846056 | 0.1746931 | 0.001887589 | 78.08 | 8.18 | 26.06667 | 0.9916325 | Imerys
Talc ImerCare Dolce | Compact V | 3 | 1 | 3_1 | 10 | 8 | 7 | 10 | 6 | 10 | 6.412 | 1.777 | 0.545 | 5.566 | 0.261 | 0.4965 | 0.474 | 48.4 | 74.4 | 61.3 | 67.85 | 0.2 | 36 | Bad | 34.2 | 14.2 | 0.266 | 59.5 | Fairly high | Oui | 5.7238 | 3.846056 | 0.1746931 | 0.001887589 | 78.08 | 8.18 | 26.06667 | 0.9916325 | Imerys
Talc ImerCare Dolce | Compact V | 3 | 2 | 3_2 | 7 | 8 | 10 | 7 | 9 | 6.5 | 6.412 | 1.777 | 0.545 | 5.566 | 0.261 | 0.4965 | 0.474 | 48.4 | 74.4 | 61.3 | 67.85 | 0.2 | 36 | Bad | 34.2 | 14.2 | 0.266 | 59.5 | Fairly high | Oui | 5.7238 | 3.846056 | 0.1746931 | 0.001887589 | 78.08 | 8.18 | 26.06667 | 0.9916325 | Imerys
Talc ImerCare Dolce | Compact V | 3 | 3 | 3_3 | 8 | 3 | 6 | 10 | 8 | 9 | 6.412 | 1.777 | 0.545 | 5.566 | 0.261 | 0.4965 | 0.474 | 48.4 | 74.4 | 61.3 | 67.85 | 0.2 | 36 | Bad | 34.2 | 14.2 | 0.266 | 59.5 | Fairly high | Oui | 5.7238 | 3.846056 | 0.1746931 | 0.001887589 | 78.08 | 8.18 | 26.06667 | 0.9916325 | Imerys
Talc ImerCare 4T | Compact W | 1 | 1 | 1_1 | 4 | 8 | 7 | 8 | 2 | 7 | 7.206 | 1.882 | 0.578 | 7.0652 | 0.2185 | 0.4078 | 0.464 | 50.4 | 63.9 | 58.3 | 61.1 | 0.122 | 38.5 | Bad | 38.2 | 12.2 | 0.341 | 62.5 | Fairly high | Oui | 5.7896 | 3.815233 | 0.1485683 | 0.0002768912 | 78.42 | 8.81 | 26.78667 | 0.9804707 | Imerys
Talc ImerCare 4T | Compact W | 1 | 2 | 1_2 | 6 | 9 | 5 | 7 | 8 | 8 | 7.206 | 1.882 | 0.578 | 7.0652 | 0.2185 | 0.4078 | 0.464 | 50.4 | 63.9 | 58.3 | 61.1 | 0.122 | 38.5 | Bad | 38.2 | 12.2 | 0.341 | 62.5 | Fairly high | Oui | 5.7896 | 3.815233 | 0.1485683 | 0.0002768912 | 78.42 | 8.81 | 26.78667 | 0.9804707 | Imerys
Talc ImerCare 4T | Compact W | 1 | 3 | 1_3 | 9 | 6 | 4 | 4 | 7 | 7 | 7.206 | 1.882 | 0.578 | 7.0652 | 0.2185 | 0.4078 | 0.464 | 50.4 | 63.9 | 58.3 | 61.1 | 0.122 | 38.5 | Bad | 38.2 | 12.2 | 0.341 | 62.5 | Fairly high | Oui | 5.7896 | 3.815233 | 0.1485683 | 0.0002768912 | 78.42 | 8.81 | 26.78667 | 0.9804707 | Imerys
Talc ImerCare 4T | Compact W | 1 | 4 | 1_4 | 3 | 9 | 2 | 4 | 3 | 8 | 7.206 | 1.882 | 0.578 | 7.0652 | 0.2185 | 0.4078 | 0.464 | 50.4 | 63.9 | 58.3 | 61.1 | 0.122 | 38.5 | Bad | 38.2 | 12.2 | 0.341 | 62.5 | Fairly high | Oui | 5.7896 | 3.815233 | 0.1485683 | 0.0002768912 | 78.42 | 8.81 | 26.78667 | 0.9804707 | Imerys
Talc ImerCare 4T | Compact W | 2 | 1 | 2_1 | 8 | 10 | 7 | 10 | 7 | 10 | 7.206 | 1.882 | 0.578 | 7.0652 | 0.2185 | 0.4078 | 0.464 | 50.4 | 63.9 | 58.3 | 61.1 | 0.122 | 38.5 | Bad | 38.2 | 12.2 | 0.341 | 62.5 | Fairly high | Oui | 5.7896 | 3.815233 | 0.1485683 | 0.0002768912 | 78.42 | 8.81 | 26.78667 | 0.9804707 | Imerys
Talc ImerCare 4T | Compact W | 2 | 2 | 2_2 | 9 | 10 | 7 | 10 | 7 | 10 | 7.206 | 1.882 | 0.578 | 7.0652 | 0.2185 | 0.4078 | 0.464 | 50.4 | 63.9 | 58.3 | 61.1 | 0.122 | 38.5 | Bad | 38.2 | 12.2 | 0.341 | 62.5 | Fairly high | Oui | 5.7896 | 3.815233 | 0.1485683 | 0.0002768912 | 78.42 | 8.81 | 26.78667 | 0.9804707 | Imerys
Talc ImerCare 4T | Compact W | 2 | 3 | 2_3 | 9 | 10 | 5 | 10 | 8 | 10 | 7.206 | 1.882 | 0.578 | 7.0652 | 0.2185 | 0.4078 | 0.464 | 50.4 | 63.9 | 58.3 | 61.1 | 0.122 | 38.5 | Bad | 38.2 | 12.2 | 0.341 | 62.5 | Fairly high | Oui | 5.7896 | 3.815233 | 0.1485683 | 0.0002768912 | 78.42 | 8.81 | 26.78667 | 0.9804707 | Imerys
Talc ImerCare 4T | Compact W | 2 | 4 | 2_4 | 9 | 9 | 8 | 9 | 9 | 9 | 7.206 | 1.882 | 0.578 | 7.0652 | 0.2185 | 0.4078 | 0.464 | 50.4 | 63.9 | 58.3 | 61.1 | 0.122 | 38.5 | Bad | 38.2 | 12.2 | 0.341 | 62.5 | Fairly high | Oui | 5.7896 | 3.815233 | 0.1485683 | 0.0002768912 | 78.42 | 8.81 | 26.78667 | 0.9804707 | Imerys
Talc ImerCare 4T | Compact W | 3 | 1 | 3_1 | 10 | 8 | 9 | 8 | 5 | 8 | 7.206 | 1.882 | 0.578 | 7.0652 | 0.2185 | 0.4078 | 0.464 | 50.4 | 63.9 | 58.3 | 61.1 | 0.122 | 38.5 | Bad | 38.2 | 12.2 | 0.341 | 62.5 | Fairly high | Oui | 5.7896 | 3.815233 | 0.1485683 | 0.0002768912 | 78.42 | 8.81 | 26.78667 | 0.9804707 | Imerys
Talc ImerCare 4T | Compact W | 3 | 2 | 3_2 | 9 | 9 | 10 | 8 | 6 | 7 | 7.206 | 1.882 | 0.578 | 7.0652 | 0.2185 | 0.4078 | 0.464 | 50.4 | 63.9 | 58.3 | 61.1 | 0.122 | 38.5 | Bad | 38.2 | 12.2 | 0.341 | 62.5 | Fairly high | Oui | 5.7896 | 3.815233 | 0.1485683 | 0.0002768912 | 78.42 | 8.81 | 26.78667 | 0.9804707 | Imerys
Talc ImerCare 4T | Compact W | 3 | 3 | 3_3 | 7 | 6 | 10 | 10 | 10 | 10 | 7.206 | 1.882 | 0.578 | 7.0652 | 0.2185 | 0.4078 | 0.464 | 50.4 | 63.9 | 58.3 | 61.1 | 0.122 | 38.5 | Bad | 38.2 | 12.2 | 0.341 | 62.5 | Fairly high | Oui | 5.7896 | 3.815233 | 0.1485683 | 0.0002768912 | 78.42 | 8.81 | 26.78667 | 0.9804707 | Imerys